## Die Casting
PRESSOFUSIONE

Materiali

tipi di leghe per DieCasting e caratteristiche

tipo di lega	peso specifico	resistenza a trazione	modulo di elasticità	Costo
	[kg/m3]	[MN/m2]	[GN/m2]	[$/Kg]
zamak (Zn)	6,6	220	66	1,78
zamak5 (Zn)	6,6	270	73	1,74
A13 (Al)	2,66	130	130	1,65
A360 (Al)	2,74	170	120	1,67
ZA8 (zinco-Al)	6,3	290	86	1,78
ZA27 (zinco-Al)	5	370	78	1,94
silicon brass 879 (Cu)	8,5	240	100	6,6
manganese bronzo 865 (Cu)	8,3	190	100	6,6
AZ91B (Mg)	1,8	150	45	2,93

Macchine per Pressofusione

sistema a camera calda
Forza di chiusura	Volume da iniettare	Rapporto di esercizio	Tempo di essicazione	Max. apertura stampo	Dimensione piastre
[KN]	[cm3]	[$/h]	[s]	[cm]	[cm]
900	750	58	2,3	20,0	48x56
1150	900	60	2,5	23,0	56x64
1650	1050	62	2,9	25,0	66x70
2200	1300	64	3,3	31,0	70x78
4000	1600	70	4,6	38,0	78x98
5500	3600	73	5,6	45,7	100x120
6000	4000	76	6,2	48,0	120x150
8000	4000	86	7,5	53,0	1120x150

sistema a camera fredda
Forza di chiusura	Volume da iniettare	Rapporto di esercizio	Tempo di essicazione	Max. apertura stampo	Dimensione piastre
[KN]	[cm3]	[$/h]	[s]	[cm]	[cm]
900	305	66	2,2	24,4	48x64
1800	672	73	2,8	36,0	86x90
3500	1176	81	3,9	38,0	100x108
6000	1932	94	5,8	46,0	100x120
10000	5397	116	8,6	76,0	160x160
15000	11256	132	10,2	81,0	210x240
25000	11634	196	19,9	109,0	240x240
30000	13110	218	23,3	119,0	240x240

Finitura

costi metodi di finitura

Processi di finitura	Costo finitura
	[cents/50cm2]
Sostanze impregnanti	1,8
Placcatura CU/Ni/Cr	4,5
Lucidatura	1,3
Anodizzazione	1,6
materia prima	2,1
Pittura finita	2,4

Determinazione dell'ottimale numero di cavità

costo totale componenti necessari per la produzione

	n° cavità	Forza serraggio singola	Forza serraggio multipla
	n	f	F
		[kN]	[kN]
			0

	Coefficiente di macchine	Coefficiente di macchina	Forza di chiusura	Costo orario operativo
	kl	ml	F	Crd
			[kN]	[$]
camera calda	55,4	0	0	55,4
camera fredda	62	0,01		62

	n° componenti da gettare	n° cavità	Costo orario operativo	Tempo ciclo Die Csting	Costo process. Die Casting
	Nt	n	Crd	td	Ccd
			[$/h]		[$]
camera calda			55,4	0	#DIV/0!
camera fredda			62	0	#DIV/0!

	n° componenti da gettare	n° cavità	Quota pro. Taglio-operatore	Tempo ciclo taglio	Costo di taglio
	Nt	n	Crt	tp	Ctr
			[$/h]	[h]	[$]
	0	0		0	#DIV/0!

	Tempo singolo ciclo	n° cavità	Tempo add. multiaperture		Tempo di ciclo
	tp0	n	deltatp	h	tp

	0	0			0

	Costo singola cavità	n° cavità	Esp. stampo multicavitò	Costo multicavità
	Cd1	n	m	Cdn
				[$]
		0	0,7	0

	Costo singola apertura	n° cavità	Esp. costo multiapertura	Costo multiaperture
	Ct1	n	m	Ctn
	[$]
		0	0,7	0

	n° componenti da gettare	Costo lega per getto	Costo totale lega
	Nt	Ca	Cta
			[$]
	0		0

	Costo process. Die Casting	Costo processo taglio	Costo stampo	Costo multiaperture	Costo lega	Costo comp. Produzione
	Ccd	Ctr	Cdn	Ctn	Cta	Ct
	[$]	[$]	[$]	[$]	[$]	[$]
camera calda	#DIV/0!	#DIV/0!	0	0	0	#DIV/0!
camera fredda	#DIV/0!					#DIV/0!

	n° componenti da gettare	Coefficiente di macchine	Tempo ciclo Die Csting	Costo di taglio	Tempo singolo ciclo	Esp. stampo multicavitò	Costo multicavità	Costo multiaperture	n° cavità più economico
	Nt	kl	td	Ctr	tp0	m	Cdn	Ctn	n(m+1)

camera calda		55,4		#DIV/0!		0,7	0	0	#DIV/0!
camera fredda		62					#DIV/0!

Determinazione dell'appropriata grandezza della macchina

forza esercitata dal metallo fuso

valore medio
Area alimentazione	Valor medio area getto
Apc	Apt
[cm2]	[cm2]
	0

P. metallo fuso su stampo	Area occ. da metallo fuso	F. metallo fuso su stampo
pm	Apt	f
[Mpa]	[cm2]	[kN]
	0	0

Area cavità	Area pozzi traboccamento	Area alimentazione	Area occ. da metallo fuso
Apc	Ap0	Apf	Apt
[cm2]	[cm2]	[cm2]	[cm2]
			0

valori tipici:	Lega	Pressione
		[MN/m2]
	Zinco	21
	Alluminio	48
	ZA	35
	Rame	40
	magnesio	48

volume da iniettare

V. cavità	V. pozzi traboccamento	V. sistema alimentazione	Volume tot. Iniettato
Vc	V0	Vf	Vs
[cm3]	[cm3]	[cm3]	[cm3]
			0

Da relazioni di Blum:	V. cavità	Spessore medio parete	V. pozzi traboccamento
	Vc	h	V0
	[cm3]	[mm]	[cm3]
	0		#DIV/0!

	V. cavità	Spessore medio parete	V. sistema alimentazione
	Vc	h	Vf
	[cm3]	[mm]	[cm3]
	0	0	#DIV/0!

restrizioni dimensionali della macchina

Profondità cavità	Apertura max stampo
D	Ls
[cm]	[cm]
	12

stima del tempo del ciclo di pressofusione

Volume tot. Da iniettare	Tempo versamento man.
Vs	tml
[cm3]	[s]
0	0

Spessore medio getto	Temp. Iniezione lega	Temp. Liquidus	Temp. Stampo	T. riemp. raccomandato
h	Ti	Tl	Tm	tf
[mm]	[°C]	[°C]	[°C]
0				#DIV/0!

valori tipici:	Lega	Temp. iniezione	Temp. liquidus	Temp. stampo	Temp. Di espulsione
		[°C]	[°C]	[°C]	[°C]
	Zinco	440	387	175	300
	Alluminio	635	585	220	385
	ZA	460	432	215	340
	Rame	948	927	315	500
	Magnesio	655	610	275	430

aumento temperatura per rilascio calore latente

Calore latente fusione	Calore specifico	Aumento temperatura
Hf	Hs	ΔT
[J/kg]	[J/kg K]
		#DIV/0!

Temp. Iniezione	Aumento temperatura	Temp. Iniezione
Ti	ΔT	Tin
[°C]	[°C]	[°C]
0	#DIV/0!	#DIV/0!

flusso di calore nella superficie dello stampo

Coeff. Trasmiss. Termico	Area contatto sup. stampo	T. lega vicino a parete	T. stampo vicino a parete	Flusso di calore
Hf	A	T	Tm	w_punto
[kW/(m2K)]	[m2]	[°C]	[°C]	[kW]
			0	0

tempo di raffreddamento per Dewhurst-Blum

Densità	Calore specifico	Temp. Iniezione		Temp. Espulsione	Temp. Colata	Spessore max. getto	Coeff. Trasmissione termico	Tempo raffreddamento
ρ	Hs	Tir	Tim	Te	Tm	hmax	Ht	tc
		[°C]	[°C]	[°C]	[°C]	[mm]	[W/(m2K)]
					#DIV/0!

estrazione del getto e lubrificazione dello stampo
W+L>25 cm

Altezza rettangolo	Larghezza rettangolo	Tempo estrazione
W	L	tx
[cm]	[cm]	[s]
		1

Tempo macchina a vuoto	Tempo apertura-chiusura
td	topen+tclose
[s]	[s]
	0

Tempo del ciclo di taglio

Altezza rettangolo	Larghezza rettangolo	Tempo ciclo taglio
W	L	ts
[cm]	[cm]	[s]
0	0	3,6

per prima stima:	Altezza rettangolo	Larghezza rettangolo	Tempo ciclo taglio
	W	L	tp
	[cm]	[cm]	[s]
	0	0	5,4

stima del costo dello stampo

Area cavità	Spessore combinato	Costo set stampi
Ac	hp	Cd
[cm2]	[cm]	[$]
		1250

costi dello stampo di ritaglio

Perimetro pezzo	Altezza rettangolo	Larghezza rettangolo	Complessità profilo
P	W	L	Xp
[cm]	[cm]	[cm]
	0	0	#DIV/0!

Complessità profilo		Punti base produzione
Xp	h	Mt0

#DIV/0!		#DIV/0!

Altezza rettangolo	Larghezza rettangolo	Fattore correzione
W	L	f1w
[cm]	[cm]
0	0	1

Fattore correzione	Punti base produzione	n° fori da tagliare	Tempo costruzione utensile
f1w	Mt0	Nh	Mt
			[h]
1	#DIV/0!		#DIV/0!

## Colata in Sabbia
Costo del metallo

densità	Volume getto finito	Lunghezza	Larghezza	Profondità	Peso getto
ρ	Vfc	L	W	D	Wp
[kg/m3]	[m3]	[mm]	[mm]	[mm]	[kg]
					#DIV/0!

Costo dell'energia di fornace

Costo elettricità	Minima energia fusione	Effiecienza fornace	Costo energia fornace
Ect	Mme	Fff	Cen
[$/Kwh]	[Kwh/kg]		[$/kg]
			#DIV/0!

Leghe generiche	Densità	Minima energia di fusione
	[kg/m3]	[Kwh/kg]
Ferro duttile	7110	391
Fero grigio	6920	390
Ferro malleabile	7280	395
Acciai al carbonio	7830	939
Acciai inossidabili	7750	405
Alluninio	2710	326
Magnesio	1800	332
Bronzo	8800	185
Leghe di nichel	9250	341

valori tipici:	Ect	Fff
	[$/Kwh]	[Kwh/kg]
	0,04	80,00%

Costi fissi

Cos.Fiss. Fornace	Densità	Cos.Fiss Capitale
Ffc	ρ	Cfk
[$/m3]	[kg/m3]	[$/kg]
		#DIV/0!

Costo manodopera

valore tipico	Costo manodopera
	Clk
	[$/kg]
	0,02

	Leghe generiche	Resistenza a trazione	Modulo di elasticità	Fondibilità	Costo	Costo dello scarto
		[MN/m2]	[GN/m2]		[$/kg]	[$/kg]
	Ferro duttile	515	165	Eccellente	0,29	0,07
	Fero grigio	-	130	Eccellente	0,22	0,07
	Ferro malleabile	310	180	Buona	0,35	0,07
	Acciai al carbonio	345	175	Discreta	0,73	0,09
	Acciai inossidabili	515	200	Discreta	2,53	0,40
	Alluminio	95	70	Eccellente	1,87	0,50
	Magnesio	95	45	Eccellente	4,00	1,00
	Bronzo	345	115	Buona	1,65	0,55
	Leghe di nichel	600	195	Discreta	11,00	2,20

Costo totale

Costo materiale grezzo	Costo energia fornace	Cos.Fiss Capitale	Costo manodopera	Costo totale
Crm	Cen	Cfk	Clk	Cms
[$/kg]	[$/kg]	[$/kg]	[$/kg]	[$/kg]
	#DIV/0!	#DIV/0!	0,02	#DIV/0!

Costo finale corretto

Costo totale	Peso metallo da colare	Prezzo metallo	Densità	Volume getto	Percentuale scarto	Costo finale
Cms	Wp	Ccv	ρ	Vfc	Sg	Cmf
[$/kg]	[kg]	[$/kg]	[kg/m3]	[m3]	[%]	[$/kg]
#DIV/0!	#DIV/0!					#DIV/0!

Costo sabbia

Peso metallo da colare	Costo sabbia singolo pezzo
Wp	Cmsd
[kg]	[$/kg]
#DIV/0!	#DIV/0!

Costo anima in sabbia

Densità anima	Volume anima	Costo sabbia	Percentuale scarto	Costo anima
ρcs	Vc	Ccs	Sc	Ccsd
[kg/m3]	[m3]	[$/kg]	[%]	[$/kg]
				0

valori tipici:	Costo sabbia	Percentuale scarto
	Ccs	Sc
	[$/kg]	[%]
	0,08	8

Costo accoppiamento piastre

Costo piastre	Costo lavorazione piastre	Area delle piastre	Costo accoppiamento
		Asl	Cpm
[$/kg]	[$/kg]	[cm2]	[$/kg]
2	0,03		0

Rid. costo stampi identici

Quota di produzione	n° sup. di patches	Area riservata all'impronta	n° impronte uguali	Riduzione costo
Rt	Nsp	Ap	Npi	Cpi
[$/h]		[cm2]
				0

Costo totale

Fattore di infulenza	Costo accoppiamento	Riduzione costo	Costo totale equipaggiamento
Gf	Cpm	Cpi	Cpt
	[$/kg]
	0	0	0

Costo totale cassa d'anima

Costo accoppiamento	Riduzione costo	Costo cassa d'anima
Cpm	Cpi	Cbox
[$/kg]
0	0	0

Stima costo lavorazione

Materiale del modello	Fattore di costo relativo, Rtf	Vita della cassa d’anima
Legno	0,25	2500
Plastica	0,40	5000
Ghisa	1,00	150000
Acciaio inossidabile	1,18	180000

Fattore di costo relativo	Costo totale equipaggiamento	Costo con altro materiale
Rtf	Cpt	Cpt

	0	0

Fattore di costo relativo	Costo cassa d'anima	Costo con altro materiale
Rtf	Cbox	Cbox

	0	0

Costi di lavorazione

Costo realizzazione anime

Densità sabbia anima	Volume anima	Quota operatore produzione anima	Rapporto produzione anime	Percentuale scarto	Efficienza impianto	Costo anima
ρcs	Vc	Rcm	Pcm	Sc	Pff	Ccore
[kg/m3]	[m3]	[$/h]	[kg/h]	[%]	[%]	[ ]
					#DIV/0!

valori tipici:	Quota operatore produzione anima	Rapporto produzione anime	Efficienza impianto
	Rcm	Pcm	Pff
	[$/h]	[kg/h]	[%]
	50	53	85

Costo linea di lavorazione

Numero lavoratori linea	Quota lavoratori	n° cavità dello stampo	Quota linea produzione	Percentuale scarto	Efficienza impianto	Costo linea
Nmw	Rmp	Nc	Pmp	Sm	Pff	Cmp
	[$/h]		[stampi/h]	[%]	[%]	[ ]
					#DIV/0!

valori tipici:	Numero lavoratori linea	Quota lavoratori	Quota linea produzione	Percentuale scarto
	Nmw	Rmp	Pmp	Sm
		[$/h]	[stampi/h]	[%]
	21	208	285	2

Tempo oper. di pulizia getto

Peso getto	Tempo pulizia
Wp	Tcl
[kg]	[s/getto]
#DIV/0!	#DIV/0!

Costo di pulizia

Quota operazione pulizia	Tempo pulizia	Costo pulizia
Rcl	Tcl	Ccl
[$/h]	[s/getto]	[$]
	#DIV/0!	#DIV/0!

Costo stanza per pulizia

	Costo standa
	[$/h]
impianto piccolo	25
impianto grande	50

## Microfusione
Materiali

Tipi di cere e loro caratteristiche

Materiale del modello	Densità / [g/cm3]	Diffusività termica / [mm2/s]	Temperatura / Di iniezione / [°C]	Temperatura / Di espulsione / [°C]	Temperatura / Stampo / [°C]	Pressione / Di iniezione / [MN/m2]	Costo / [$/kg]		Materiale	Descrizione
Polistirene	1,59	0,090	218	77	27	96,5	1,12		polistirene	Plasmabile. Si usa in parti molto piccole e fragili e per grandi quantità
Cera 1: liquida	0,99	0,092	65	50	25	1.4-3.4	3,09		Cera1	Non pieno. Iniezione liquida. Per parti sottili. Ottimo in applicazioni che richiedono anime. Ottima per oggetti che richiedono un’elevatissimarifinitura superficiale.
Cera 2 :liquida	0,97	0,092	67	50	25	1.4-3.4	2,87		Cera 2	Non pieno. Liquido, in pasta o iniezione solida. Per parti sottili. Bassa fragilità. ottima dove il modello necessita di lavorazioni meccaniche. Comunemente usata per applicazioni commerciali.
In pasta	0,97	0,092	60	48	25	1.4-3.4	2,87		Cera3	Pieno. Iniezione liquida. Ottima per modelli con anime fragili. Si usa in modelli con sezioni sottili o spesse. Ottima per oggetti che richiedono un’elevatissima rifinitura superficiale.
Solida	0,97	0,092	49	50	25	2.7 min	2,87		Cera 4	Pieno. Liquido , in pasta, o iniezione solida. Per parti con grosse sezioni oppure pareti sia grosse che sottili. Comunemente usata per le applicazioni commerciali.
Cera 3: liquida	1	0,092	68	50	25	1.4-3.4	3,17		Cera 5	Non pieno. Iniezione liquida, cera per gioielleria. Superiore finitura superficiale. Molto flessibile. Facile da riparare.
Cera 4: liquida	1,13	0,092	64	50	25	1.4-3.4	2,45
In pasta	1,13	0,092	58	50	25	1.4-3.4	2,45
Solida	1,13	0,092	51	50	25	2.7 min	2,45
Cera 5: liquida	1	0,092	64	50	25	1.4-3.4	4,74

Materiale anima	Densità [g/cm3]	Diffusività termica / [mm2/s]	Temperatura / Di iniezione / [°C]	Temperatura / Di espulsione / [°C]	Temperatura / Stampo / [°C]	Pressione Di iniezione [MN/m2]	Costo / [$/kg]		Materiale	Descrizione
solubile: liquida	1	0,092	67	50	25	1.4-3.4	3,66		Cera solubile	Per iniezione liquida o solida. Sciolta fuori dal grappoli prima del bagno ceramico
solida	1	0,092	52	51	25	2.7 min	3,66		Ceramica silice	Fusione basata su silice. Per molte applicazioni. La silice può essere espulsa dal getto. / Si adopera quando si usa il polietilene o cera per l’iniezione.
ceramica silice	1,6	0,110	232	52	27	140	1

Costo dei modelli

Densità modello o anima	costo dei materiali	volume dello stampo	ritiro del materiale di getto	costo modelli/anime					metallo o lega	ritiro %	metallo o lega	ritiro %
[g/cm3]	[$/kg]	[cm3]		[$]					leghe di alluminio	3	magnesio bronzo	6
				0					alluminio bronzo	6	rame nichel	6
					ottone giallo	4	nichel	6
					ghisa grigia	3	bronzo fosforo	4
					ghisa bianca	6	acciaio al carbonio	5
					stagno bronzo	5	acciaio al cromo	6
					lead	8	acciaio al magnesio	8
					magnesio	6	stagno	6
					leghe al magnesio (25%)	5	zinco	8
Determinazione grandezza della macchina

Area totale da riempire
Numero modelli/cavità per stampo	Area per una parte	proporzione del canale di colata	Area da riempire					forza di bloccaggio / [KN]	volume da iniettare [Cm3]	velocità / di apertura / [cm/s]	velocità / di chiusura / [cm/s]	massima / apertura morsa / [cm]	massima / portata / [cm3/s]
	[cm2]		[cm2]					107	1885	2,54	2,54	38,1	82
			0					311	1885	2,54	2,54	2,13	82
Forza di serraggio macchina					445	1885	2,54	2,54	2,13	82
Area totale da riempire	Pressione	Forza					890	18275	3,18	3,18	35,96	82
[cm2]	[MN/m2]	[N]					1334	18375	2,54	2,54	57,13	82
		0					2670	37697	2,54	2,54	35,96	82

Tempo di riempimento

Volume di riempimento	max Flusso di iniezione	Tempo di riempimento
[cm3]	[cm3/s]	[s]
		#DIV/0!

Tempo di raffreddamento

Caratteristiche geometriche	Spessore max	Temp. Di iniezione	Temp. Stampo consigliata	Temp. Raccomandata espulsione modello	Diffusività termica	Lungh. Sezione	Largh. Sezione	Diametro max
	[mm]	[°C]	[°C]	[°C]	[mm3/s]	[mm]	[mm]	[mm]

pareti sottili	#DIV/0!
pareti spesse	#DIV/0!
sezioni cilindriche L/D>1	#DIV/0!

Tempo di espulsione e risistemazione

fattore gioco modello	profondità modello	gioco manuale	vel. Chiusura pressa	vel. Apertura pressa	num. Anime inserite nello stampo	num. Cavità per stampo	num. Espulsori per modello	num. Di leve per modello	num. Di accessori di svitamento per modello
[cm]	[cm]	[cm]	[cm/s]	[cm/s]
		10

stampo semiautomatico		stampo manuale
tempo espulsione	tempo espulsione e risistemazione	tempo espulsione	tempo espulsione e risistemazione
[s]	[s]	[s]	[s]
#NUM!	#NUM!	#NUM!	#NUM!

Tempo totale di ciclo
#NUM!

costo creazione modello e anima					macchina per iniezione cera					macchina per iniezione ad alta pressione ceramica
quota macchina/operatore	costo modello e anima				forza di / serraggio / [KN]	costo della / macchina / [$]	quota combinata / macchina.operatore / [$/ora]	Costo peratore / [$/ora]		forza di / serraggio / [KN]	costo della / macchina / [$]	quota combinata / macchina.operatore / [$/ora]	Costo peratore / [$/ora]
[$/ora]	[$]				107	31000	30	11,5		667	90000	39	11,5
	#NUM!				311	43000	31	11,5		1423	160000	49	11,5
					445	51000	33	11,5
					890	83000	38	11,5
					1334	143000	47	11,5
					2670	220000	58	11,5
costo stampi modello e anima
costo dei piatti contenenti le anime	costo degli espulsori	costo stampo grezzo			*nota: per stampi manuali costo espulsori=0
[$]	[$]	[$]
0	366	366

area proiettata stampo grezzo	spes. combinato anime/cavità	num. Anime e cavità	profondità del pezzo	num. Dei giochi richiesti	gioco minimo			gioco minimo
[cm2]	[cm]		[cm]		[cm]			stampaggio manuale	2,5
0				2				stampaggio semiautomatico	7,5

spessore totale
spessore estrattori	spessore totale grezzo				*nota: per stampi manuali spessore espulsori=0
[cm]	[cm]
10	10

costo stampo base
[$]
402,6

costo costruzione stampo

Num. Componenti pezzo	ore di lavorazione necessarie per creare la sagoma		area totale stampo	volume pezzo
	[ore]		[cm2]	[Cm2]
	0		0	5

tempo fori per l'espulsione	tempo sup stampo in Al	fattore di correzione	tempo totale costruzione stampo	quota di costruzione stampo	costo lavoraz/costruz stampo
[s]	[s]		[s]	[$/ora]	[$]
0	0		#VALORE!		#VALORE!

costo finale dello stampo	costo espulsori
[$]	[$]
#VALORE!

COSTO DEL MODELLO E DI ASSEMBLAMENTO DEL GRAPPOLO

quota operatore	tempo di preparazione assemblaggio	numero di parti	costo apparecchiatura per assemblaggio	num. Di produzione totale	tempo necessario assemblaggio	num. Pezzi dello stampo da assemblare	costo assemblamento
[$/ora]	[ore]		[$]		[s]		[$]
					-15		#DIV/0!

	tempo impostare assemblaggio grappolo	tempo assemblaggio grappolo	num. Parti del grappolo	costo totale assemblaggio del grappolo
	[ore]			[$]
		30		1,5

stima numero di parti del grappolo
peso del metallo versato	peso del guscio dello stampo secco	peso della parte	parti del grappolo
[kg]	[kg]	[kg]
0,59	1,25	16	0,4

costo totale per un singolo modello

costo lav. Singolo modello	costo cera singolo modello	quota scarto singolo modello	quota operatore macchina	tempo preparazione stampo	grandezza del gruppo	costo stampo singolo modello	produzione totale	costo totale per un solo modello				tempo di preparazione	s		quota scarto singolo modello	%
[$]	[$]	[%]	[$/ora]	[s]		[$]		[$]				stampo semi automatico	15		stampo	5
					#DIV/0!				stampo manuale	5		anima	8

costo materiale del guscio

num. Parti per grappolo	peso della singola parte	peso del guscio	prezzo materiale guscio	costo materiale guscio
	[kg]	[kg]	[$/kg]
		0	1	0

costo rivestimento del grappolo

quota macchina/operatore	tempo di applicazione del primer	tempo di applicazione di ciascun rivestimento	numero di rivestimenti	costo rivestimento				costo totale del guscio
[$/ora]	[s]	[s]		[$]				0,81
	20	25	2	0

costo rivestimento aggiuntivo

numero rivestimenti di sostegno	quota macchina/operatore	tempo applicazione rivestimento	Costo rivestimento di sostegno
	[$/ora]	[s]	[$]
1	35,5	10	0,1

costo espulsione cera

tempo scarico	quota macchina/operatore	costo grappolo	costo macchina
[s]	[$/ora]	[$]	[$/ora]
8	23	0,05	1,52

costo grappolo per 15 min di ciclo		0,04	[$]
energia consumata per grappolo		0,06	[$]

costo sinterizzazione

costo fornace	tempo carico/scarico grappolo	costo fornace
[$]	[s]	[$]
0,15	4	0,03

manodopera,macchina ed energia elettrica		0,61	[$]

costo fusione del metallo
costo energia elettrica	energia minima per sciogliere il metallo	efficienza forno ad induzione	costo fusione		gruppi di materiale	approssimata / efficienza del forno
[$/kWh]	[kWh/kg]		[$/kg]		ferrosi	0,8
0,04			#DIV/0!		alluminio	0,6
					nonferrosi	0,7
costo apparecchiatura
grandezza della fornace	costo apparecchiatura
[kg]	[$]
1	0				metallo	temperatura / finale / [°C]	energia / richiesta / [kWh/kg]		grandezza / forno / (kg di ferro)	costo di / acquisto e / installazione / del forno / ($)	quota di macchina / compreso il / ricarico / ($/h)	tempo di / ciclo / (ore)	costo di / macchina / per ciclo / ($/h)	costo di / macchina / per Kg di ferro / ($)
					bronzo alluminio	1200	0,24		2000	250000	38	1,6	61	0,03
					lega di alluminio	750	0,33		1000	200000	30	1,4	51	0,04
costo del forno per chilogrammo di ferro	densità del ferro	densità della lega	costo macchina per una lega particolare		alluminio puro	750	0,33		500	150000	23	1,2	28	0,06
[$]	[kg/mc]		[$]		ottone (58% rame)	1030	0,17		250	100000	15	1,2	18	0,07
	7,8		#DIV/0!		ottone (63% rame)	1030	0,18		150	64000	10	1,1	11	0,07
					ottone (73% rame)	1080	0,18
					ottone (85% rame)	1120	0,17
					ottone (90% rame)	1140	0,19
costo del metallo liquido pronto per essere colato					bronzo	1100	0,19		grandezza / forno / (kg di ferro)	costo del lavoro / per ciclo di fusione / ($)	costo del lavoro / per Kg di ferro / ($)
					rame puro	1200	0,2		2000	34	0,02
costo energia per kg di metallo fuso	costo della fornace	costo della manodopera	costo del metallo grezzo	costo metallo fuso	oro puro	1150	0,07		1000	21	0,02
[$/kg]	[$/kg]	[$/kg]	[$/kg]	[$/kg]	ghisa grigia	1500	0,39		500	15	0,03
		0,05		0,05	ferro puro	1600	0,39		250	12	0,05
costo colata					lead puro	450	0,02		150	11	0,07
[$/ora]					magnesio puro	700	0,33
0,07					ghisa nera	1550	0,4
					ghisa grigia	1550	0,41
					Cu 70%-Mn 30%	1030	0,19
					nichel puro	1600	0,34
					argento puro	1050	0,11
					ghisa sferoidale	1550	0,4
					acciaio	1600	0,39
					acciaio inossidabile	1650	0,41
					zinco puro	500	0,09
					stagno puro	400	0,04
costo finale del materiale

costo del metallo liquido	costo colata	costo scarto	proporzione metalli perso	rendimento del getto	numero di parti del grappolo	peso della singola parte	peso del materiale versato
[$/kg]	[$/kg]	[$/kg]				[kg]	[kg]
				#DIV/0!

costo del materiale
[$/kg]
#DIV/0!

rottura del guscio

costo operatore per grappolo per ciclo di rottura	costo adeguamento macchina	num. Parti per grappolo	num. Parti per gruppo di produzione	tempo macchina per rompere il guscio	costo operatore per la rottura del guscio	tempo di preparazione martello pneumatico	costo per grappolo per una rottura pneumatica	costo pulizia
	[$]			[s]	[$/kg]	[s]	[$]	[$]
0,09	2,08					#DIV/0!	0,07

costo del taglio del grappolo

costo totale del taglio del grappolo	costo manodopera	costo utensile	costo settaggio macchina	num. Parti del grappolo	num. Parti per gruppo	tempo del ciclo	costo manodopera orario	tempo operazioni di taglio	tempo carico grappolo	tempo taglio canale di colata	tempo per riposizionare il grappolo	num. Di canali di colata per grappolo	tempo per tagliare le materozze	tempo per riposizionare il grappolo	num. Di tagli supplementari	rapporto di taglio	spessore colata
[$]	[$]	[$]	[$]			[s]	[$/ora]	[s]	[s]	[s]	[s]		[s]	[s]		[cm^2/s]	[cm]
#DIV/0!	#DIV/0!		0			#DIV/0!				#DIV/0!	2					0,2

numero tagli supplementari
6		* se W>7 altrimenti =1

## Colata Continua
Produttività

Semispessore del semiprodotto	Densità del materiale	Larghezza del semiprodotto	Velocità di estrazione	Produttività
mm	kg/mm^3	mm	mm/min	kg/min
				0

Capacità produttiva
					la scelta del k viene fatta con il grafico seguente:
tempo	k	spessore della pelle
min		mm
		0

tempo	velocità	lunghezza del cuore del liquido
min	m/min	m
		0

Quantità di calore da sottrarre

peso di metallo	calore latente di fusione dell'acciaio	calore specifico dell'acciaio liquido	temperatura iniziale dell'acciaio	temperatura di solidificazione dell'acciaio
kg			°C	°C

Velocità equivalente di colaggio

coefficiente di equivalenza	perimetro	sezione	velocità di colaggio equivalente
	cm	Cm^2	cm/s