## Die Casting
PRESSOFUSIONE
Materiali
tipi di leghe per DieCasting e caratteristiche
tipo di lega | peso specifico | resistenza a trazione | modulo di elasticità | Costo
| [kg/m3] | [MN/m2] | [GN/m2] | [$/Kg]
zamak (Zn) | 6.6 | 220 | 66 | 1.78
zamak5 (Zn) | 6.6 | 270 | 73 | 1.74
A13 (Al) | 2.66 | 130 | 130 | 1.65
A360 (Al) | 2.74 | 170 | 120 | 1.67
ZA8 (zinco-Al) | 6.3 | 290 | 86 | 1.78
ZA27 (zinco-Al) | 5 | 370 | 78 | 1.94
silicon brass 879 (Cu) | 8.5 | 240 | 100 | 6.6
manganese bronzo 865 (Cu) | 8.3 | 190 | 100 | 6.6
AZ91B (Mg) | 1.8 | 150 | 45 | 2.93
Macchine per Pressofusione
sistema a camera calda
Forza di chiusura | Volume da iniettare | Rapporto di esercizio | Tempo di essicazione | Max. apertura stampo | Dimensione piastre
[KN] | [cm3] | [$/h] | [s] | [cm] | [cm]
900 | 750 | 58 | 2.3 | 20 | 48x56
1150 | 900 | 60 | 2.5 | 23 | 56x64
1650 | 1050 | 62 | 2.9 | 25 | 66x70
2200 | 1300 | 64 | 3.3 | 31 | 70x78
4000 | 1600 | 70 | 4.6 | 38 | 78x98
5500 | 3600 | 73 | 5.6 | 45.7 | 100x120
6000 | 4000 | 76 | 6.2 | 48 | 120x150
8000 | 4000 | 86 | 7.5 | 53 | 1120x150
sistema a camera fredda
Forza di chiusura | Volume da iniettare | Rapporto di esercizio | Tempo di essicazione | Max. apertura stampo | Dimensione piastre
[KN] | [cm3] | [$/h] | [s] | [cm] | [cm]
900 | 305 | 66 | 2.2 | 24.4 | 48x64
1800 | 672 | 73 | 2.8 | 36 | 86x90
3500 | 1176 | 81 | 3.9 | 38 | 100x108
6000 | 1932 | 94 | 5.8 | 46 | 100x120
10000 | 5397 | 116 | 8.6 | 76 | 160x160
15000 | 11256 | 132 | 10.2 | 81 | 210x240
25000 | 11634 | 196 | 19.9 | 109 | 240x240
30000 | 13110 | 218 | 23.3 | 119 | 240x240
Finitura
costi metodi di finitura
Processi di finitura | Costo finitura
[cents/50cm2]
Sostanze impregnanti | 1.8
Placcatura CU/Ni/Cr | 4.5
Lucidatura | 1.3
Anodizzazione | 1.6
materia prima | 2.1
Pittura finita | 2.4
Determinazione dell'ottimale numero di cavità
costo totale componenti necessari per la produzione
| n° cavità | Forza serraggio singola | Forza serraggio multipla
| n | f | F
|  | [kN] | [kN]
0
| Coefficiente di macchine | Coefficiente di macchina | Forza di chiusura | Costo orario operativo
| kl | ml | F | Crd
|  |  | [kN] | [$]
camera calda | 55.4 | 0.0036 | 0 | 55.4
camera fredda | 62 | 0.0052 |  | 62
| n° componenti da gettare | n° cavità | Costo orario operativo | Tempo ciclo Die Csting | Costo process. Die Casting
| Nt | n | Crd | td | Ccd
|  |  | [$/h] |  | [$]
camera calda |  |  | 55.4 | 0 | #DIV/0!
camera fredda |  |  | 62 | 0 | #DIV/0!
| n° componenti da gettare | n° cavità | Quota pro. Taglio-operatore | Tempo ciclo taglio | Costo di taglio
| Nt | n | Crt | tp | Ctr
|  |  | [$/h] | [h] | [$]
| 0 | 0 |  | 0 | #DIV/0!
| Tempo singolo ciclo | n° cavità | Tempo add. multiaperture |  | Tempo di ciclo
| tp0 | n | deltatp | h | tp
| 0 | 0 |  |  | 0
| Costo singola cavità | n° cavità | Esp. stampo multicavitò | Costo multicavità
| Cd1 | n | m | Cdn
[$]
|  | 0 | 0.7 | 0
| Costo singola apertura | n° cavità | Esp. costo multiapertura | Costo multiaperture
| Ct1 | n | m | Ctn
[$]
|  | 0 | 0.7 | 0
| n° componenti da gettare | Costo lega per getto | Costo totale lega
| Nt | Ca | Cta
[$]
| 0 |  | 0
| Costo process. Die Casting | Costo processo taglio | Costo stampo | Costo multiaperture | Costo lega | Costo comp. Produzione
| Ccd | Ctr | Cdn | Ctn | Cta | Ct
| [$] | [$] | [$] | [$] | [$] | [$]
camera calda | #DIV/0! | #DIV/0! | 0 | 0 | 0 | #DIV/0!
camera fredda | #DIV/0! |  |  |  |  | #DIV/0!
| n° componenti da gettare | Coefficiente di macchine | Tempo ciclo Die Csting | Costo di taglio | Tempo singolo ciclo | Esp. stampo multicavitò | Costo multicavità | Costo multiaperture | n° cavità più economico
| Nt | kl | td | Ctr | tp0 | m | Cdn | Ctn | n(m+1)
camera calda |  | 55.4 |  | #DIV/0! |  | 0.7 | 0 | 0 | #DIV/0!
camera fredda |  | 62 | [6 empty] | #DIV/0!
Determinazione dell'appropriata grandezza della macchina
forza esercitata dal metallo fuso
valore medio
Area alimentazione | Valor medio area getto
Apc | Apt
[cm2] | [cm2]
0
P. metallo fuso su stampo | Area occ. da metallo fuso | F. metallo fuso su stampo
pm | Apt | f
[Mpa] | [cm2] | [kN]
| 0 | 0
Area cavità | Area pozzi traboccamento | Area alimentazione | Area occ. da metallo fuso
Apc | Ap0 | Apf | Apt
[cm2] | [cm2] | [cm2] | [cm2]
0
valori tipici: | Lega | Pressione
[MN/m2]
| Zinco | 21
| Alluminio | 48
| ZA | 35
| Rame | 40
| magnesio | 48
volume da iniettare
V. cavità | V. pozzi traboccamento | V. sistema alimentazione | Volume tot. Iniettato
Vc | V0 | Vf | Vs
[cm3] | [cm3] | [cm3] | [cm3]
0
Da relazioni di Blum: | V. cavità | Spessore medio parete | V. pozzi traboccamento
| Vc | h | V0
| [cm3] | [mm] | [cm3]
| 0 |  | #DIV/0!
| V. cavità | Spessore medio parete | V. sistema alimentazione
| Vc | h | Vf
| [cm3] | [mm] | [cm3]
| 0 | 0 | #DIV/0!
restrizioni dimensionali della macchina
Profondità cavità | Apertura max stampo
D | Ls
[cm] | [cm]
12
stima del tempo del ciclo di pressofusione
Volume tot. Da iniettare | Tempo versamento man.
Vs | tml
[cm3] | [s]
0 | 0
Spessore medio getto | Temp. Iniezione lega | Temp. Liquidus | Temp. Stampo | T. riemp. raccomandato
h | Ti | Tl | Tm | tf
[mm] | [°C] | [°C] | [°C]
0 |  |  |  | #DIV/0!
valori tipici: | Lega | Temp. iniezione | Temp. liquidus | Temp. stampo | Temp. Di espulsione
|  | [°C] | [°C] | [°C] | [°C]
| Zinco | 440 | 387 | 175 | 300
| Alluminio | 635 | 585 | 220 | 385
| ZA | 460 | 432 | 215 | 340
| Rame | 948 | 927 | 315 | 500
| Magnesio | 655 | 610 | 275 | 430
aumento temperatura per rilascio calore latente
Calore latente fusione | Calore specifico | Aumento temperatura
Hf | Hs | ΔT
[J/kg] | [J/kg K]
#DIV/0!
Temp. Iniezione | Aumento temperatura | Temp. Iniezione
Ti | ΔT | Tin
[°C] | [°C] | [°C]
0 | #DIV/0! | #DIV/0!
flusso di calore nella superficie dello stampo
Coeff. Trasmiss. Termico | Area contatto sup. stampo | T. lega vicino a parete | T. stampo vicino a parete | Flusso di calore
Hf | A | T | Tm | w_punto
[kW/(m2K)] | [m2] | [°C] | [°C] | [kW]
|  |  | 0 | 0
tempo di raffreddamento per Dewhurst-Blum
Densità | Calore specifico | Temp. Iniezione |  | Temp. Espulsione | Temp. Colata | Spessore max. getto | Coeff. Trasmissione termico | Tempo raffreddamento
ρ | Hs | Tir | Tim | Te | Tm | hmax | Ht | tc
|  | [°C] | [°C] | [°C] | [°C] | [mm] | [W/(m2K)]
#DIV/0!
estrazione del getto e lubrificazione dello stampo
W+L>25 cm
Altezza rettangolo | Larghezza rettangolo | Tempo estrazione
W | L | tx
[cm] | [cm] | [s]
1
Tempo macchina a vuoto | Tempo apertura-chiusura
td | topen+tclose
[s] | [s]
0
Tempo del ciclo di taglio
Altezza rettangolo | Larghezza rettangolo | Tempo ciclo taglio
W | L | ts
[cm] | [cm] | [s]
0 | 0 | 3.6
per prima stima: | Altezza rettangolo | Larghezza rettangolo | Tempo ciclo taglio
| W | L | tp
| [cm] | [cm] | [s]
| 0 | 0 | 5.4
stima del costo dello stampo
Area cavità | Spessore combinato | Costo set stampi
Ac | hp | Cd
[cm2] | [cm] | [$]
1250
costi dello stampo di ritaglio
Perimetro pezzo | Altezza rettangolo | Larghezza rettangolo | Complessità profilo
P | W | L | Xp
[cm] | [cm] | [cm]
| 0 | 0 | #DIV/0!
Complessità profilo |  | Punti base produzione
Xp | h | Mt0
#DIV/0! |  | #DIV/0!
Altezza rettangolo | Larghezza rettangolo | Fattore correzione
W | L | f1w
[cm] | [cm]
0 | 0 | 1
Fattore correzione | Punti base produzione | n° fori da tagliare | Tempo costruzione utensile
f1w | Mt0 | Nh | Mt
[h]
1 | #DIV/0! |  | #DIV/0!

## Colata in Sabbia
Costo del metallo
densità | Volume getto finito | Lunghezza | Larghezza | Profondità | Peso getto
ρ | Vfc | L | W | D | Wp
[kg/m3] | [m3] | [mm] | [mm] | [mm] | [kg]
#VALUE!
Costo dell'energia di fornace
Costo elettricità | Minima energia fusione | Effiecienza fornace | Costo energia fornace
Ect | Mme | Fff | Cen
[$/Kwh] | [Kwh/kg] |  | [$/kg]
#DIV/0!
Leghe generiche | Densità | Minima energia di fusione
| [kg/m3] | [Kwh/kg]
Ferro duttile | 7110 | 391
Fero grigio | 6920 | 390
Ferro malleabile | 7280 | 395
Acciai al carbonio | 7830 | 939
Acciai inossidabili | 7750 | 405
Alluninio | 2710 | 326
Magnesio | 1800 | 332
Bronzo | 8800 | 185
Leghe di nichel | 9250 | 341
valori tipici: | Ect | Fff
| [$/Kwh] | [Kwh/kg]
| 0.035 | 80%
Costi fissi
Cos.Fiss. Fornace | Densità | Cos.Fiss Capitale
Ffc | ρ | Cfk
[$/m3] | [kg/m3] | [$/kg]
#DIV/0!
Costo manodopera
valore tipico | Costo manodopera
Clk
[$/kg]
0.02
| Leghe generiche | Resistenza a trazione | Modulo di elasticità | Fondibilità | Costo | Costo dello scarto
|  | [MN/m2] | [GN/m2] |  | [$/kg] | [$/kg]
| Ferro duttile | 515 | 165 | Eccellente | 0.29 | 0.07
| Fero grigio | - | 130 | Eccellente | 0.22 | 0.07
| Ferro malleabile | 310 | 180 | Buona | 0.35 | 0.07
| Acciai al carbonio | 345 | 175 | Discreta | 0.73 | 0.09
| Acciai inossidabili | 515 | 200 | Discreta | 2.53 | 0.4
| Alluminio | 95 | 70 | Eccellente | 1.87 | 0.5
| Magnesio | 95 | 45 | Eccellente | 4 | 1
| Bronzo | 345 | 115 | Buona | 1.65 | 0.55
| Leghe di nichel | 600 | 195 | Discreta | 11 | 2.2
Costo totale
Costo materiale grezzo | Costo energia fornace | Cos.Fiss Capitale | Costo manodopera | Costo totale
Crm | Cen | Cfk | Clk | Cms
[$/kg] | [$/kg] | [$/kg] | [$/kg] | [$/kg]
| #DIV/0! | #DIV/0! | 0.02 | #DIV/0!
Costo finale corretto
Costo totale | Peso metallo da colare | Prezzo metallo | Densità | Volume getto | Percentuale scarto | Costo finale
Cms | Wp | Ccv | ρ | Vfc | Sg | Cmf
[$/kg] | [kg] | [$/kg] | [kg/m3] | [m3] | [%] | [$/kg]
#DIV/0! | #VALUE! |  |  |  |  | #DIV/0!
Costo sabbia
Peso metallo da colare | Costo sabbia singolo pezzo
Wp | Cmsd
[kg] | [$/kg]
#VALUE! | #VALUE!
Costo anima in sabbia
Densità anima | Volume anima | Costo sabbia | Percentuale scarto | Costo anima
ρcs | Vc | Ccs | Sc | Ccsd
[kg/m3] | [m3] | [$/kg] | [%] | [$/kg]
0
valori tipici: | Costo sabbia | Percentuale scarto
| Ccs | Sc
| [$/kg] | [%]
| 0.084 | 8
Costo accoppiamento piastre
Costo piastre | Costo lavorazione piastre | Area delle piastre | Costo accoppiamento
|  | Asl | Cpm
[$/kg] | [$/kg] | [cm2] | [$/kg]
2 | 0.025 |  | 0
Rid. costo stampi identici
Quota di produzione | n° sup. di patches | Area riservata all'impronta | n° impronte uguali | Riduzione costo
Rt | Nsp | Ap | Npi | Cpi
[$/h] |  | [cm2]
0
Costo totale
Fattore di infulenza | Costo accoppiamento | Riduzione costo | Costo totale equipaggiamento
Gf | Cpm | Cpi | Cpt
[$/kg]
| 0 | 0 | 0
Costo totale cassa d'anima
Costo accoppiamento | Riduzione costo | Costo cassa d'anima
Cpm | Cpi | Cbox
[$/kg]
0 | 0 | 0
Stima costo lavorazione
Materiale del modello | Fattore di costo relativo, Rtf | Vita della cassa d’anima
Legno | 0.25 | 2500
Plastica | 0.4 | 5000
Ghisa | 1 | 150000
Acciaio inossidabile | 1.18 | 180000
Fattore di costo relativo | Costo totale equipaggiamento | Costo con altro materiale
Rtf | Cpt | Cpt
| 0 | 0
Fattore di costo relativo | Costo cassa d'anima | Costo con altro materiale
Rtf | Cbox | Cbox
| 0 | 0
Costi di lavorazione
Costo realizzazione anime
Densità sabbia anima | Volume anima | Quota operatore produzione anima | Rapporto produzione anime | Percentuale scarto | Efficienza impianto | Costo anima
ρcs | Vc | Rcm | Pcm | Sc | Pff | Ccore
[kg/m3] | [m3] | [$/h] | [kg/h] | [%] | [%] | [ ]
#DIV/0!
valori tipici: | Quota operatore produzione anima | Rapporto produzione anime | Efficienza impianto
| Rcm | Pcm | Pff
| [$/h] | [kg/h] | [%]
| 50 | 53 | 85
Costo linea di lavorazione
Numero lavoratori linea | Quota lavoratori | n° cavità dello stampo | Quota linea produzione | Percentuale scarto | Efficienza impianto | Costo linea
Nmw | Rmp | Nc | Pmp | Sm | Pff | Cmp
| [$/h] |  | [stampi/h] | [%] | [%] | [ ]
#DIV/0!
valori tipici: | Numero lavoratori linea | Quota lavoratori | Quota linea produzione | Percentuale scarto
| Nmw | Rmp | Pmp | Sm
|  | [$/h] | [stampi/h] | [%]
| 21 | 208 | 285 | 2
Tempo oper. di pulizia getto
Peso getto | Tempo pulizia
Wp | Tcl
[kg] | [s/getto]
#VALUE! | #VALUE!
Costo di pulizia
Quota operazione pulizia | Tempo pulizia | Costo pulizia
Rcl | Tcl | Ccl
[$/h] | [s/getto] | [$]
| #VALUE! | #VALUE!
Costo stanza per pulizia
Costo standa
[$/h]
impianto piccolo | 25
impianto grande | 50

## Microfusione
Materiali
Tipi di cere e loro caratteristiche
Materiale del modello | Densità [g/cm3] | Diffusività termica [mm2/s] | Temperatura Di iniezione [°C] | Temperatura Di espulsione [°C] | Temperatura Stampo [°C] | Pressione Di iniezione [MN/m2] | Costo [$/kg] |  | Materiale | Descrizione
Polistirene | 1.59 | 0.09 | 218 | 77 | 27 | 96.5 | 1.12 |  | polistirene | Plasmabile. Si usa in parti molto piccole e fragili e per grandi quantità
Cera 1: liquida | 0.99 | 0.092 | 65 | 50 | 25 | 1.4-3.4 | 3.09 |  | Cera1 | Non pieno. Iniezione liquida. Per parti sottili. Ottimo in applicazioni che richiedono anime. Ottima per oggetti che richiedono un’elevatissimarifinitura superficiale.
Cera 2 :liquida | 0.97 | 0.092 | 67 | 50 | 25 | 1.4-3.4 | 2.87 |  | Cera 2 | Non pieno. Liquido, in pasta o iniezione solida. Per parti sottili. Bassa fragilità. ottima dove il modello necessita di lavorazioni meccaniche. Comunemente usata per applicazioni commerciali.
In pasta | 0.97 | 0.092 | 60 | 48 | 25 | 1.4-3.4 | 2.87 |  | Cera3 | Pieno. Iniezione liquida. Ottima per modelli con anime fragili. Si usa in modelli con sezioni sottili o spesse. Ottima per oggetti che richiedono un’elevatissima rifinitura superficiale.
Solida | 0.97 | 0.092 | 49 | 50 | 25 | 2.7 min | 2.87 |  | Cera 4 | Pieno. Liquido , in pasta, o iniezione solida. Per parti con grosse sezioni oppure pareti sia grosse che sottili. Comunemente usata per le applicazioni commerciali.
Cera 3: liquida | 1 | 0.092 | 68 | 50 | 25 | 1.4-3.4 | 3.17 |  | Cera 5 | Non pieno. Iniezione liquida, cera per gioielleria. Superiore finitura superficiale. Molto flessibile. Facile da riparare.
Cera 4: liquida | 1.13 | 0.092 | 64 | 50 | 25 | 1.4-3.4 | 2.45
In pasta | 1.13 | 0.092 | 58 | 50 | 25 | 1.4-3.4 | 2.45
Solida | 1.13 | 0.092 | 51 | 50 | 25 | 2.7 min | 2.45
Cera 5: liquida | 1 | 0.092 | 64 | 50 | 25 | 1.4-3.4 | 4.74
Materiale anima | Densità [g/cm3] | Diffusività termica [mm2/s] | Temperatura Di iniezione [°C] | Temperatura Di espulsione [°C] | Temperatura Stampo [°C] | Pressione Di iniezione [MN/m2] | Costo [$/kg] |  | Materiale | Descrizione
solubile: liquida | 1 | 0.092 | 67 | 50 | 25 | 1.4-3.4 | 3.66 |  | Cera solubile | Per iniezione liquida o solida. Sciolta fuori dal grappoli prima del bagno ceramico
solida | 1 | 0.092 | 52 | 51 | 25 | 2.7 min | 3.66 |  | Ceramica silice | Fusione basata su silice. Per molte applicazioni. La silice può essere espulsa dal getto. Si adopera quando si usa il polietilene o cera per l’iniezione.
ceramica silice | 1.6 | 0.11 | 232 | 52 | 27 | 140 | 1
Costo dei modelli
Densità modello o anima | costo dei materiali | volume dello stampo | ritiro del materiale di getto | costo modelli/anime |  |  |  |  | metallo o lega | ritiro % | metallo o lega | ritiro %
[g/cm3] | [$/kg] | [cm3] |  | [$] |  |  |  |  | leghe di alluminio | 3 | magnesio bronzo | 6
|  |  |  | #VALUE! |  |  |  |  | alluminio bronzo | 6 | rame nichel | 6
[9 empty] | ottone giallo | 4 | nichel | 6
[9 empty] | ghisa grigia | 3 | bronzo fosforo | 4
[9 empty] | ghisa bianca | 6 | acciaio al carbonio | 5
[9 empty] | stagno bronzo | 5 | acciaio al cromo | 6
[9 empty] | lead | 8 | acciaio al magnesio | 8
[9 empty] | magnesio | 6 | stagno | 6
[9 empty] | leghe al magnesio (25%) | 5 | zinco | 8
Determinazione grandezza della macchina
Area totale da riempire
Numero modelli/cavità per stampo | Area per una parte | proporzione del canale di colata | Area da riempire | [5 empty] | forza di bloccaggio [KN] | volume da iniettare [Cm3] | velocità di apertura [cm/s] | velocità di chiusura [cm/s] | massima apertura morsa [cm] | massima portata [cm3/s]
| [cm2] |  | [cm2] | [5 empty] | 107 | 1885 | 2.54 | 2.54 | 38.1 | 82
|  |  | 0 | [5 empty] | 311 | 1885 | 2.54 | 2.54 | 2.125694 | 82
Forza di serraggio macchina | [8 empty] | 445 | 1885 | 2.54 | 2.54 | 2.125694 | 82
Area totale da riempire | Pressione | Forza | [6 empty] | 890 | 18275 | 3.18 | 3.18 | 35.9625 | 82
[cm2] | [MN/m2] | [N] | [6 empty] | 1334 | 18375 | 2.54 | 2.54 | 57.12917 | 82
|  | 0 | [6 empty] | 2670 | 37697 | 2.54 | 2.54 | 35.9625 | 82
Tempo di riempimento
Volume di riempimento | max Flusso di iniezione | Tempo di riempimento
[cm3] | [cm3/s] | [s]
#VALUE!
Tempo di raffreddamento
Caratteristiche geometriche | Spessore max | Temp. Di iniezione | Temp. Stampo consigliata | Temp. Raccomandata espulsione modello | Diffusività termica | Lungh. Sezione | Largh. Sezione | Diametro max
| [mm] | [°C] | [°C] | [°C] | [mm3/s] | [mm] | [mm] | [mm]
pareti sottili | #DIV/0!
pareti spesse | #DIV/0!
sezioni cilindriche L/D>1 | #DIV/0!
Tempo di espulsione e risistemazione
fattore gioco modello | profondità modello | gioco manuale | vel. Chiusura pressa | vel. Apertura pressa | num. Anime inserite nello stampo | num. Cavità per stampo | num. Espulsori per modello | num. Di leve per modello | num. Di accessori di svitamento per modello
[cm] | [cm] | [cm] | [cm/s] | [cm/s]
10
stampo semiautomatico |  | stampo manuale
tempo espulsione | tempo espulsione e risistemazione | tempo espulsione | tempo espulsione e risistemazione
[s] | [s] | [s] | [s]
#NUM! | #NUM! | #NUM! | #NUM!
Tempo totale di ciclo
#NUM!
costo creazione modello e anima |  |  |  |  | macchina per iniezione cera |  |  |  |  | macchina per iniezione ad alta pressione ceramica
quota macchina/operatore | costo modello e anima |  |  |  | forza di serraggio [KN] | costo della macchina [$] | quota combinata macchina.operatore [$/ora] | Costo peratore [$/ora] |  | forza di serraggio [KN] | costo della macchina [$] | quota combinata macchina.operatore [$/ora] | Costo peratore [$/ora]
[$/ora] | [$] |  |  |  | 107 | 31000 | 30 | 11.5 |  | 667 | 90000 | 39 | 11.5
| #NUM! |  |  |  | 311 | 43000 | 31 | 11.5 |  | 1423 | 160000 | 49 | 11.5
[5 empty] | 445 | 51000 | 33 | 11.5
[5 empty] | 890 | 83000 | 38 | 11.5
[5 empty] | 1334 | 143000 | 47 | 11.5
[5 empty] | 2670 | 220000 | 58 | 11.5
costo stampi modello e anima
costo dei piatti contenenti le anime | costo degli espulsori | costo stampo grezzo |  |  | *nota: per stampi manuali costo espulsori=0
[$] | [$] | [$]
#VALUE! | #VALUE! | #VALUE!
area proiettata stampo grezzo | spes. combinato anime/cavità | num. Anime e cavità | profondità del pezzo | num. Dei giochi richiesti | gioco minimo |  |  | gioco minimo
[cm2] | [cm] |  | [cm] |  | [cm] |  |  | stampaggio manuale | 2.5
#VALUE! |  |  |  | 2 |  |  |  | stampaggio semiautomatico | 7.5
spessore totale
spessore estrattori | spessore totale grezzo |  |  |  | *nota: per stampi manuali spessore espulsori=0
[cm] | [cm]
10 | 10
costo stampo base
[$]
#VALUE!
costo costruzione stampo
Num. Componenti pezzo | ore di lavorazione necessarie per creare la sagoma |  | area totale stampo | volume pezzo
| [ore] |  | [cm2] | [Cm2]
| 0 |  | 0 | 5
tempo fori per l'espulsione | tempo sup stampo in Al | fattore di correzione | tempo totale costruzione stampo | quota di costruzione stampo | costo lavoraz/costruz stampo
[s] | [s] |  | [s] | [$/ora] | [$]
0 | 0 |  | #VALUE! |  | #VALUE!
costo finale dello stampo | costo espulsori
[$] | [$]
#VALUE!
COSTO DEL MODELLO E DI ASSEMBLAMENTO DEL GRAPPOLO
quota operatore | tempo di preparazione assemblaggio | numero di parti | costo apparecchiatura per assemblaggio | num. Di produzione totale | tempo necessario assemblaggio | num. Pezzi dello stampo da assemblare | costo assemblamento
[$/ora] | [ore] |  | [$] |  | [s] |  | [$]
[5 empty] | -15 |  | #DIV/0!
| tempo impostare assemblaggio grappolo | tempo assemblaggio grappolo | num. Parti del grappolo | costo totale assemblaggio del grappolo
| [ore] |  |  | [$]
|  | 30 |  | 1.5
stima numero di parti del grappolo
peso del metallo versato | peso del guscio dello stampo secco | peso della parte | parti del grappolo
[kg] | [kg] | [kg]
0.588916 | 1.253343 | 16 | 0.4006569
costo totale per un singolo modello
costo lav. Singolo modello | costo cera singolo modello | quota scarto singolo modello | quota operatore macchina | tempo preparazione stampo | grandezza del gruppo | costo stampo singolo modello | produzione totale | costo totale per un solo modello |  |  |  | tempo di preparazione | s |  | quota scarto singolo modello | %
[$] | [$] | [%] | [$/ora] | [s] |  | [$] |  | [$] |  |  |  | stampo semi automatico | 15 |  | stampo | 5
[8 empty] | #DIV/0! |  |  |  | stampo manuale | 5 |  | anima | 8
costo materiale del guscio
num. Parti per grappolo | peso della singola parte | peso del guscio | prezzo materiale guscio | costo materiale guscio
| [kg] | [kg] | [$/kg]
|  | 0 | 1 | 0
costo rivestimento del grappolo
quota macchina/operatore | tempo di applicazione del primer | tempo di applicazione di ciascun rivestimento | numero di rivestimenti | costo rivestimento |  |  |  | costo totale del guscio
[$/ora] | [s] | [s] |  | [$] |  |  |  | 0.8086111
| 20 | 25 | 2 | 0
costo rivestimento aggiuntivo
numero rivestimenti di sostegno | quota macchina/operatore | tempo applicazione rivestimento | Costo rivestimento di sostegno
| [$/ora] | [s] | [$]
1 | 35.5 | 10 | 0.09861111
costo espulsione cera
tempo scarico | quota macchina/operatore | costo grappolo | costo macchina
[s] | [$/ora] | [$] | [$/ora]
8 | 23 | 0.05 | 1.52
costo grappolo per 15 min di ciclo |  | 0.04 | [$]
energia consumata per grappolo |  | 0.06 | [$]
costo sinterizzazione
costo fornace | tempo carico/scarico grappolo | costo fornace
[$] | [s] | [$]
0.15 | 4 | 0.03
manodopera,macchina ed energia elettrica |  | 0.61 | [$]
costo fusione del metallo
costo energia elettrica | energia minima per sciogliere il metallo | efficienza forno ad induzione | costo fusione |  | gruppi di materiale | approssimata efficienza del forno
[$/kWh] | [kWh/kg] |  | [$/kg] |  | ferrosi | 0.8
0.035 |  |  | #DIV/0! |  | alluminio | 0.6
[5 empty] | nonferrosi | 0.7
costo apparecchiatura
grandezza della fornace | costo apparecchiatura
[kg] | [$]
1 | 0 |  |  |  | metallo | temperatura finale [°C] | energia richiesta [kWh/kg] |  | grandezza forno (kg di ferro) | costo di acquisto e installazione del forno ($) | quota di macchina compreso il ricarico ($/h) | tempo di ciclo (ore) | costo di macchina per ciclo ($/h) | costo di macchina per Kg di ferro ($)
[5 empty] | bronzo alluminio | 1200 | 0.237 |  | 2000 | 250000 | 38 | 1.6 | 61 | 0.031
[5 empty] | lega di alluminio | 750 | 0.326 |  | 1000 | 200000 | 30 | 1.4 | 51 | 0.041
costo del forno per chilogrammo di ferro | densità del ferro | densità della lega | costo macchina per una lega particolare |  | alluminio puro | 750 | 0.326 |  | 500 | 150000 | 23 | 1.2 | 28 | 0.056
[$] | [kg/mc] |  | [$] |  | ottone (58% rame) | 1030 | 0.173 |  | 250 | 100000 | 15 | 1.2 | 18 | 0.072
| 7.8 |  | #DIV/0! |  | ottone (63% rame) | 1030 | 0.177 |  | 150 | 64000 | 10 | 1.1 | 11 | 0.073
[5 empty] | ottone (73% rame) | 1080 | 0.183
[5 empty] | ottone (85% rame) | 1120 | 0.17
[5 empty] | ottone (90% rame) | 1140 | 0.194
costo del metallo liquido pronto per essere colato |  |  |  |  | bronzo | 1100 | 0.185 |  | grandezza forno (kg di ferro) | costo del lavoro per ciclo di fusione ($) | costo del lavoro per Kg di ferro ($)
[5 empty] | rame puro | 1200 | 0.204 |  | 2000 | 34 | 0.017
costo energia per kg di metallo fuso | costo della fornace | costo della manodopera | costo del metallo grezzo | costo metallo fuso | oro puro | 1150 | 0.066 |  | 1000 | 21 | 0.021
[$/kg] | [$/kg] | [$/kg] | [$/kg] | [$/kg] | ghisa grigia | 1500 | 0.39 |  | 500 | 15 | 0.03
|  | 0.048 |  | 0.048 | ferro puro | 1600 | 0.391 |  | 250 | 12 | 0.048
costo colata |  |  |  |  | lead puro | 450 | 0.023 |  | 150 | 11 | 0.07
[$/ora] |  |  |  |  | magnesio puro | 700 | 0.332
0.072 |  |  |  |  | ghisa nera | 1550 | 0.395
[5 empty] | ghisa grigia | 1550 | 0.405
[5 empty] | Cu 70%-Mn 30% | 1030 | 0.193
[5 empty] | nichel puro | 1600 | 0.341
[5 empty] | argento puro | 1050 | 0.107
[5 empty] | ghisa sferoidale | 1550 | 0.4
[5 empty] | acciaio | 1600 | 0.393
[5 empty] | acciaio inossidabile | 1650 | 0.405
[5 empty] | zinco puro | 500 | 0.093
[5 empty] | stagno puro | 400 | 0.037
costo finale del materiale
costo del metallo liquido | costo colata | costo scarto | proporzione metalli perso | rendimento del getto | numero di parti del grappolo | peso della singola parte | peso del materiale versato
[$/kg] | [$/kg] | [$/kg] |  |  |  | [kg] | [kg]
#DIV/0!
costo del materiale
[$/kg]
#DIV/0!
rottura del guscio
costo operatore per grappolo per ciclo di rottura | costo adeguamento macchina | num. Parti per grappolo | num. Parti per gruppo di produzione | tempo macchina per rompere il guscio | costo operatore per la rottura del guscio | tempo di preparazione martello pneumatico | costo per grappolo per una rottura pneumatica | costo pulizia
| [$] |  |  | [s] | [$/kg] | [s] | [$] | [$]
0.09 | 2.08 | [5 empty] | #DIV/0! | 0.07
costo del taglio del grappolo
costo totale del taglio del grappolo | costo manodopera | costo utensile | costo settaggio macchina | num. Parti del grappolo | num. Parti per gruppo | tempo del ciclo | costo manodopera orario | tempo operazioni di taglio | tempo carico grappolo | tempo taglio canale di colata | tempo per riposizionare il grappolo | num. Di canali di colata per grappolo | tempo per tagliare le materozze | tempo per riposizionare il grappolo | num. Di tagli supplementari | rapporto di taglio | spessore colata
[$] | [$] | [$] | [$] |  |  | [s] | [$/ora] | [s] | [s] | [s] | [s] |  | [s] | [s] |  | [cm^2/s] | [cm]
#DIV/0! | #DIV/0! |  | 0 |  |  | #DIV/0! |  |  |  | #DIV/0! | 2 |  |  |  |  | 0.2
numero tagli supplementari
6 |  | * se W>7 altrimenti =1

## Colata Continua
Produttività
Semispessore del semiprodotto | Densità del materiale | Larghezza del semiprodotto | Velocità di estrazione | Produttività
mm | kg/mm^3 | mm | mm/min | kg/min
0
Capacità produttiva
la scelta del k viene fatta con il grafico seguente:
tempo | k | spessore della pelle
min |  | mm
0
tempo | velocità | lunghezza del cuore del liquido
min | m/min | m
0
Quantità di calore da sottrarre
peso di metallo | calore latente di fusione dell'acciaio | calore specifico dell'acciaio liquido | temperatura iniziale dell'acciaio | temperatura di solidificazione dell'acciaio
kg |  |  | °C | °C
Velocità equivalente di colaggio
coefficiente di equivalenza | perimetro | sezione | velocità di colaggio equivalente
| cm | Cm^2 | cm/s