{"text_format":"3","workbook":"xls","n_sheets":4,"sheets":["Die Casting","Colata in Sabbia","Microfusione","Colata Continua"],"not_rendered":{"images":1},"read":"whole","date_system":"1900","formulas":"cached_only"}

{"sheet":"Die Casting","index":0,"n_rows":271,"n_cols":10,"rows_kept":271,"merged":[[0,0,0,9],[4,0,4,1],[62,0,62,1],[72,3,73,3],[78,1,79,1],[78,2,79,2],[109,2,110,2],[109,3,110,3],[109,4,110,4],[109,5,110,5],[115,1,116,1],[115,4,116,4],[115,5,116,5],[115,6,116,6],[115,7,116,7],[115,8,116,8],[120,0,120,1],[164,0,164,1],[192,0,192,1],[204,0,204,1],[211,0,211,1],[218,0,218,1]],"flags":["formulas_cached_only"]}
["PRESSOFUSIONE"]
[]
["Materiali"]
[]
["tipi di leghe per DieCasting e caratteristiche"]
[]
["tipo di lega","peso specifico","resistenza a trazione ","modulo di elasticità","Costo"]
[null,"[kg/m3]","[MN/m2]","[GN/m2]","[$/Kg]"]
["zamak (Zn)",6.6,220,66,1.78]
["zamak5 (Zn)",6.6,270,73,1.74]
["A13 (Al)",2.66,130,130,1.65]
["A360 (Al)",2.74,170,120,1.67]
["ZA8 (zinco-Al)",6.3,290,86,1.78]
["ZA27 (zinco-Al)",5,370,78,1.94]
["silicon brass 879 (Cu)",8.5,240,100,6.6]
["manganese bronzo 865 (Cu)",8.3,190,100,6.6]
["AZ91B (Mg)",1.8,150,45,2.93]
[]
[]
["Macchine per Pressofusione"]
[]
["sistema a camera calda"]
["Forza di chiusura","Volume da iniettare","Rapporto di esercizio","Tempo di essicazione","Max. apertura stampo","Dimensione piastre"]
["[KN]","[cm3]","[$/h]"," [s]","[cm]","[cm]"]
[900,750,58,2.3,{"v":20,"d":"20.0"},"48x56"]
[1150,900,60,2.5,{"v":23,"d":"23.0"},"56x64"]
[1650,1050,62,2.9,{"v":25,"d":"25.0"},"66x70"]
[2200,1300,64,3.3,{"v":31,"d":"31.0"},"70x78"]
[4000,1600,70,4.6,{"v":38,"d":"38.0"},"78x98"]
[5500,3600,73,5.6,45.7,"100x120"]
[6000,4000,76,6.2,{"v":48,"d":"48.0"},"120x150"]
[8000,4000,86,7.5,{"v":53,"d":"53.0"},"1120x150"]
[]
["sistema a camera fredda"]
["Forza di chiusura","Volume da iniettare","Rapporto di esercizio","Tempo di essicazione","Max. apertura stampo","Dimensione piastre"]
["[KN]","[cm3]","[$/h]"," [s]","[cm]","[cm]"]
[900,305,66,2.2,24.4,"48x64"]
[1800,672,73,2.8,{"v":36,"d":"36.0"},"86x90"]
[3500,1176,81,3.9,{"v":38,"d":"38.0"},"100x108"]
[6000,1932,94,5.8,{"v":46,"d":"46.0"},"100x120"]
[10000,5397,116,8.6,{"v":76,"d":"76.0"},"160x160"]
[15000,11256,132,10.2,{"v":81,"d":"81.0"},"210x240"]
[25000,11634,196,19.9,{"v":109,"d":"109.0"},"240x240"]
[30000,13110,218,23.3,{"v":119,"d":"119.0"},"240x240"]
[]
[]
["Finitura"]
[]
["costi metodi di finitura"]
[]
["Processi di finitura","Costo finitura"]
[null,"[cents/50cm2]"]
["Sostanze impregnanti",1.8]
["Placcatura CU/Ni/Cr",4.5]
["Lucidatura",1.3]
["Anodizzazione",1.6]
["materia prima",2.1]
["Pittura finita",2.4]
[]
[]
["Determinazione dell'ottimale numero di cavità"]
[]
["costo totale componenti necessari per la produzione"]
[]
[null,"n° cavità","Forza serraggio singola","Forza serraggio multipla"]
[null,"n","f","F"]
[null,null,"[kN]","[kN]"]
[{"$nulls":3},0]
[]
[null,"Coefficiente di macchine","Coefficiente di macchina","Forza di chiusura","Costo orario operativo"]
[null,"kl","ml","F","Crd"]
[{"$nulls":3},"[kN]","[$]"]
["camera calda",55.4,0.0036000000000000003,0,55.4]
["camera fredda",62,0.005200000000000001,null,62]
[]
[null,"n° componenti da gettare","n° cavità","Costo orario operativo","Tempo ciclo Die Csting","Costo process. Die Casting"]
[null,"Nt","n","Crd","td","Ccd"]
[{"$nulls":3},"[$/h]",null,"[$]"]
["camera calda",null,null,55.4,0,{"$error":"#DIV/0!"}]
["camera fredda",null,null,62,0,{"$error":"#DIV/0!"}]
[]
[null,"n° componenti da gettare","n° cavità","Quota pro. Taglio-operatore","Tempo ciclo taglio","Costo di taglio"]
[null,"Nt","n","Crt","tp","Ctr"]
[{"$nulls":3},"[$/h]","[h]","[$]"]
[null,0,0,null,0,{"$error":"#DIV/0!"}]
[]
[null,"Tempo singolo ciclo","n° cavità","Tempo add. multiaperture",null,"Tempo di ciclo"]
[null,"tp0","n","deltatp","h","tp"]
[]
[null,0,0,null,null,0]
[]
[null,"Costo singola cavità","n° cavità","Esp. stampo multicavitò","Costo multicavità"]
[null,"Cd1","n","m","Cdn"]
[{"$nulls":4},"[$]"]
[null,null,0,0.7000000000000001,0]
[]
[null,"Costo singola apertura","n° cavità","Esp. costo multiapertura","Costo multiaperture"]
[null,"Ct1","n","m","Ctn"]
[null,"[$]"]
[null,null,0,0.7000000000000001,0]
[]
[null,"n° componenti da gettare","Costo lega per getto","Costo totale lega"]
[null,"Nt","Ca","Cta"]
[{"$nulls":3},"[$]"]
[null,0,null,0]
[]
[null,"Costo process. Die Casting","Costo processo taglio","Costo stampo","Costo multiaperture","Costo lega","Costo comp. Produzione"]
[null,"Ccd","Ctr","Cdn","Ctn","Cta","Ct"]
[null,"[$]","[$]","[$]","[$]","[$]","[$]"]
["camera calda",{"$error":"#DIV/0!"},{"$error":"#DIV/0!"},0,0,0,{"$error":"#DIV/0!"}]
["camera fredda",{"$error":"#DIV/0!"},{"$nulls":4},{"$error":"#DIV/0!"}]
[]
[null,"n° componenti da gettare","Coefficiente di macchine","Tempo ciclo Die Csting","Costo di taglio","Tempo singolo ciclo","Esp. stampo multicavitò","Costo multicavità","Costo multiaperture","n° cavità più economico"]
[null,"Nt","kl","td","Ctr","tp0","m","Cdn","Ctn","n(m+1)"]
[]
["camera calda",null,55.4,null,{"$error":"#DIV/0!"},null,0.7,0,0,{"$error":"#DIV/0!"}]
["camera fredda",null,62,{"$nulls":6},{"$error":"#DIV/0!"}]
[]
["Determinazione dell'appropriata grandezza della macchina"]
[]
["forza esercitata dal metallo fuso"]
[]
["valore medio"]
["Area alimentazione","Valor medio area getto"]
["Apc","Apt"]
["[cm2]","[cm2]"]
[null,0]
[]
["P. metallo fuso su stampo","Area occ. da metallo fuso","F. metallo fuso su stampo"]
["pm","Apt","f"]
["[Mpa]","[cm2]","[kN]"]
[null,0,0]
[]
["Area cavità","Area pozzi traboccamento","Area alimentazione","Area occ. da metallo fuso"]
["Apc","Ap0","Apf","Apt"]
["[cm2]","[cm2]","[cm2]","[cm2]"]
[{"$nulls":3},0]
[]
["valori tipici:","Lega","Pressione "]
[null,null,"[MN/m2]"]
[null,"Zinco",21]
[null,"Alluminio",48]
[null,"ZA",35]
[null,"Rame",40]
[null,"magnesio",48]
[]
[]
["volume da iniettare"]
[]
["V. cavità","V. pozzi traboccamento","V. sistema alimentazione","Volume tot. Iniettato"]
["Vc","V0","Vf","Vs"]
["[cm3]","[cm3]","[cm3]","[cm3]"]
[{"$nulls":3},0]
[]
["Da relazioni di Blum:","V. cavità","Spessore medio parete","V. pozzi traboccamento"]
[null,"Vc","h","V0"]
[null,"[cm3]","[mm]","[cm3]"]
[null,0,null,{"$error":"#DIV/0!"}]
[]
[null,"V. cavità","Spessore medio parete","V. sistema alimentazione"]
[null,"Vc","h","Vf"]
[null,"[cm3]","[mm]","[cm3]"]
[null,0,0,{"$error":"#DIV/0!"}]
[]
["restrizioni dimensionali della macchina"]
[]
["Profondità cavità","Apertura max stampo"]
["D","Ls"]
["[cm]","[cm]"]
[null,12]
[]
["stima del tempo del ciclo di pressofusione"]
[]
["Volume tot. Da iniettare","Tempo versamento man."]
["Vs","tml"]
["[cm3]","[s]"]
[0,0]
[]
["Spessore medio getto","Temp. Iniezione lega","Temp. Liquidus","Temp. Stampo","T. riemp. raccomandato"]
["h","Ti","Tl","Tm","tf"]
["[mm]","[°C]","[°C]","[°C]"]
[0,{"$nulls":3},{"$error":"#DIV/0!"}]
[]
["valori tipici:","Lega","Temp. iniezione","Temp. liquidus","Temp. stampo","Temp. Di espulsione"]
[null,null,"[°C]","[°C]","[°C]","[°C]"]
[null,"Zinco",440,387,175,300]
[null,"Alluminio",635,585,220,385]
[null,"ZA",460,432,215,340]
[null,"Rame",948,927,315,500]
[null,"Magnesio",655,610,275,430]
[]
[]
["aumento temperatura per rilascio calore latente"]
[]
["Calore latente fusione","Calore specifico","Aumento temperatura"]
["Hf","Hs","ΔT"]
["[J/kg]","[J/kg K]"]
[null,null,{"$error":"#DIV/0!"}]
[]
["Temp. Iniezione","Aumento temperatura","Temp. Iniezione"]
["Ti","ΔT","Tin"]
["[°C]","[°C]","[°C]"]
[0,{"$error":"#DIV/0!"},{"$error":"#DIV/0!"}]
[]
["flusso di calore nella superficie dello stampo"]
[]
["Coeff. Trasmiss. Termico","Area contatto sup. stampo","T. lega vicino a parete","T. stampo vicino a parete","Flusso di calore"]
["Hf","A","T","Tm","w_punto"]
["[kW/(m2K)]","[m2]","[°C]","[°C]","[kW]"]
[{"$nulls":3},0,0]
[]
["tempo di raffreddamento per Dewhurst-Blum"]
[]
["Densità","Calore specifico","Temp. Iniezione",null,"Temp. Espulsione","Temp. Colata","Spessore max. getto","Coeff. Trasmissione termico","Tempo raffreddamento"]
["ρ","Hs","Tir","Tim","Te","Tm","hmax","Ht","tc"]
[null,null,"[°C]","[°C]","[°C]","[°C]","[mm]","[W/(m2K)]"]
[{"$nulls":8},{"$error":"#DIV/0!"}]
[]
["estrazione del getto e lubrificazione dello stampo"]
["W+L>25 cm"]
[]
["Altezza rettangolo","Larghezza rettangolo","Tempo estrazione"]
["W","L","tx"]
["[cm]","[cm]","[s]"]
[null,null,1]
[]
["Tempo macchina a vuoto","Tempo apertura-chiusura"]
["td","topen+tclose"]
["[s]","[s]"]
[null,0]
[]
["Tempo del ciclo di taglio"]
[]
["Altezza rettangolo","Larghezza rettangolo","Tempo ciclo taglio"]
["W","L","ts"]
["[cm]","[cm]","[s]"]
[0,0,3.6]
[]
["per prima stima:","Altezza rettangolo","Larghezza rettangolo","Tempo ciclo taglio"]
[null,"W","L","tp"]
[null,"[cm]","[cm]","[s]"]
[null,0,0,5.4]
[]
["stima del costo dello stampo"]
[]
["Area cavità","Spessore combinato","Costo set stampi"]
["Ac","hp","Cd"]
["[cm2]","[cm]","[$]"]
[null,null,1250]
[]
["costi dello stampo di ritaglio"]
[]
["Perimetro pezzo","Altezza rettangolo","Larghezza rettangolo","Complessità profilo"]
["P","W","L","Xp"]
["[cm]","[cm]","[cm]"]
[null,0,0,{"$error":"#DIV/0!"}]
[]
["Complessità profilo",null,"Punti base produzione"]
["Xp","h","Mt0"]
[]
[{"$error":"#DIV/0!"},null,{"$error":"#DIV/0!"}]
[]
["Altezza rettangolo","Larghezza rettangolo","Fattore correzione"]
["W","L","f1w"]
["[cm]","[cm]"]
[0,0,1]
[]
["Fattore correzione","Punti base produzione","n° fori da tagliare","Tempo costruzione utensile"]
["f1w","Mt0","Nh","Mt"]
[{"$nulls":3},"[h]"]
[1,{"$error":"#DIV/0!"},null,{"$error":"#DIV/0!"}]

{"sheet":"Colata in Sabbia","index":1,"n_rows":183,"n_cols":7,"rows_kept":183,"flags":["formulas_cached_only"]}
["Costo del metallo"]
[]
["densità","Volume getto finito","Lunghezza","Larghezza","Profondità","Peso getto"]
["ρ","Vfc","L","W","D","Wp"]
["[kg/m3]","[m3]","[mm]","[mm]","[mm]","[kg]"]
[" "," "," "," "," ",{"$error":"#DIV/0!"}]
[]
["Costo dell'energia di fornace"]
[]
["Costo elettricità","Minima energia fusione","Effiecienza fornace","Costo energia fornace"]
["Ect","Mme","Fff","Cen"]
["[$/Kwh]","[Kwh/kg]",null,"[$/kg]"]
[{"$nulls":3},{"$error":"#DIV/0!"}]
[]
["Leghe generiche","Densità","Minima energia di fusione"]
[null,"[kg/m3]","[Kwh/kg]"]
["Ferro duttile",7110,391]
["Fero grigio",6920,390]
["Ferro malleabile",7280,395]
["Acciai al carbonio",7830,939]
["Acciai inossidabili",7750,405]
["Alluninio",2710,326]
["Magnesio",1800,332]
["Bronzo",8800,185]
["Leghe di nichel",9250,341]
[]
["valori tipici:","Ect","Fff"]
[null,"[$/Kwh]","[Kwh/kg]"]
[null,0.035,{"v":0.8,"d":"80.00%"}]
[]
["Costi fissi"]
[]
["Cos.Fiss. Fornace","Densità","Cos.Fiss Capitale"]
["Ffc","ρ","Cfk"]
["[$/m3]","[kg/m3]","[$/kg]"]
[null,null,{"$error":"#DIV/0!"}]
[]
["Costo manodopera"]
[]
["valore tipico","Costo manodopera"]
[null,"Clk"]
[null,"[$/kg]"]
[null,0.02]
[]
[null,"Leghe generiche","Resistenza a trazione","Modulo di elasticità","Fondibilità","Costo","Costo dello scarto"]
[null,null,"[MN/m2]","[GN/m2]",null,"[$/kg]","[$/kg]"]
[null,"Ferro duttile",515,165,"Eccellente",0.29,0.07]
[null,"Fero grigio","-",130,"Eccellente",0.22,0.07]
[null,"Ferro malleabile",310,180,"Buona",0.35,0.07]
[null,"Acciai al carbonio",345,175,"Discreta",0.73,0.09]
[null,"Acciai inossidabili",515,200,"Discreta",{"v":2.5300000000000002,"d":"2.53"},{"v":0.4,"d":"0.40"}]
[null,"Alluminio",95,70,"Eccellente",1.87,{"v":0.5,"d":"0.50"}]
[null,"Magnesio",95,45,"Eccellente",{"v":4,"d":"4.00"},{"v":1,"d":"1.00"}]
[null,"Bronzo",345,115,"Buona",1.65,0.55]
[null,"Leghe di nichel",600,195,"Discreta",{"v":11,"d":"11.00"},{"v":2.2,"d":"2.20"}]
[]
[]
[]
["Costo totale"]
[]
["Costo materiale grezzo","Costo energia fornace","Cos.Fiss Capitale","Costo manodopera","Costo totale"]
["Crm","Cen","Cfk","Clk","Cms"]
["[$/kg]","[$/kg]","[$/kg]","[$/kg]","[$/kg]"]
[null,{"$error":"#DIV/0!"},{"$error":"#DIV/0!"},0.02,{"$error":"#DIV/0!"}]
[]
["Costo finale corretto"]
[]
["Costo totale","Peso metallo da colare","Prezzo metallo","Densità","Volume getto","Percentuale scarto","Costo finale"]
["Cms","Wp","Ccv","ρ","Vfc","Sg","Cmf"]
["[$/kg]","[kg]","[$/kg]","[kg/m3]","[m3]","[%]","[$/kg]"]
[{"$error":"#DIV/0!"},{"$error":"#DIV/0!"},null,null," ",null,{"$error":"#DIV/0!"}]
[]
["Costo sabbia"]
[]
["Peso metallo da colare","Costo sabbia singolo pezzo"]
["Wp","Cmsd"]
["[kg]","[$/kg]"]
[{"$error":"#DIV/0!"},{"$error":"#DIV/0!"}]
[]
["Costo anima in sabbia"]
[]
["Densità anima","Volume anima","Costo sabbia","Percentuale scarto","Costo anima"]
["ρcs","Vc","Ccs","Sc","Ccsd"]
["[kg/m3]","[m3]","[$/kg]","[%]","[$/kg]"]
[{"$nulls":4},0]
[]
["valori tipici:","Costo sabbia","Percentuale scarto"]
[null,"Ccs","Sc"]
[null,"[$/kg]","[%]"]
[null,0.084,8]
[]
["Costo accoppiamento piastre"]
[]
["Costo piastre","Costo lavorazione piastre","Area delle piastre","Costo accoppiamento"]
[null,null,"Asl","Cpm"]
["[$/kg]","[$/kg]","[cm2]","[$/kg]"]
[2,0.025,null,0]
[]
["Rid. costo stampi identici"]
[]
["Quota di produzione","n° sup. di patches","Area riservata all'impronta","n° impronte uguali","Riduzione costo"]
["Rt","Nsp","Ap","Npi","Cpi"]
["[$/h]",null,"[cm2]"]
[{"$nulls":4},0]
[]
["Costo totale"]
[]
["Fattore di infulenza","Costo accoppiamento","Riduzione costo","Costo totale equipaggiamento"]
["Gf","Cpm","Cpi","Cpt"]
[null,"[$/kg]"]
[null,0,0,0]
[]
["Costo totale cassa d'anima"]
[]
["Costo accoppiamento","Riduzione costo","Costo cassa d'anima"]
["Cpm","Cpi","Cbox"]
["[$/kg]"]
[0,0,0]
[]
["Stima costo lavorazione"]
[]
["Materiale del modello","Fattore di costo relativo, Rtf","Vita della cassa d’anima"]
["Legno",0.25,2500]
["Plastica",{"v":0.4,"d":"0.40"},5000]
["Ghisa",{"v":1,"d":"1.00"},150000]
["Acciaio inossidabile",1.18,180000]
[]
["Fattore di costo relativo","Costo totale equipaggiamento","Costo con altro materiale"]
["Rtf","Cpt","Cpt"]
[]
[null,0,0]
[]
["Fattore di costo relativo","Costo cassa d'anima","Costo con altro materiale"]
["Rtf","Cbox","Cbox"]
[]
[null,0,0]
[]
["Costi di lavorazione"]
[]
["Costo realizzazione anime"]
[]
["Densità sabbia anima","Volume anima","Quota operatore produzione anima","Rapporto produzione anime","Percentuale scarto","Efficienza impianto","Costo anima"]
["ρcs","Vc","Rcm","Pcm","Sc","Pff","Ccore"]
["[kg/m3]","[m3]","[$/h]","[kg/h]","[%]","[%]","[ ]"]
[{"$nulls":6},{"$error":"#DIV/0!"}]
[]
["valori tipici:","Quota operatore produzione anima","Rapporto produzione anime","Efficienza impianto"]
[null,"Rcm","Pcm","Pff"]
[null,"[$/h]","[kg/h]","[%]"]
[null,50,53,85]
[]
["Costo linea di lavorazione"]
[]
["Numero lavoratori linea","Quota lavoratori","n° cavità dello stampo","Quota linea produzione","Percentuale scarto","Efficienza impianto","Costo linea"]
["Nmw","Rmp","Nc","Pmp","Sm","Pff","Cmp"]
[null,"[$/h]",null,"[stampi/h]","[%]","[%]","[ ]"]
[{"$nulls":6},{"$error":"#DIV/0!"}]
[]
["valori tipici:","Numero lavoratori linea","Quota lavoratori","Quota linea produzione","Percentuale scarto"]
[null,"Nmw","Rmp","Pmp","Sm"]
[null,null,"[$/h]","[stampi/h]","[%]"]
[null,21,208,285,2]
[]
["Tempo oper. di pulizia getto"]
[]
["Peso getto","Tempo pulizia"]
["Wp","Tcl"]
["[kg]","[s/getto]"]
[{"$error":"#DIV/0!"},{"$error":"#DIV/0!"}]
[]
["Costo di pulizia"]
[]
["Quota operazione pulizia","Tempo pulizia","Costo pulizia"]
["Rcl","Tcl","Ccl"]
["[$/h]","[s/getto]","[$]"]
[null,{"$error":"#DIV/0!"},{"$error":"#DIV/0!"}]
[]
["Costo stanza per pulizia"]
[]
[null,"Costo standa"]
[null,"[$/h]"]
["impianto piccolo",25]
["impianto grande",50]

{"sheet":"Microfusione","index":2,"n_rows":229,"n_cols":18,"rows_kept":229,"flags":["formulas_cached_only"]}
["Materiali"]
[]
["Tipi di cere e loro caratteristiche"]
[]
["Materiale  del modello","Densità\n[g/cm3]","Diffusività termica\n[mm2/s]","Temperatura\nDi iniezione\n[°C]","Temperatura\nDi espulsione\n[°C]","Temperatura \nStampo\n[°C]","Pressione\nDi iniezione\n[MN/m2]","Costo\n[$/kg]",null,"Materiale","Descrizione"]
["Polistirene",1.59,{"v":0.09,"d":"0.090"},218,77,27,96.5,1.12,null,"polistirene","Plasmabile. Si usa in parti molto piccole e fragili e per grandi quantità"]
["Cera 1: liquida",0.99,0.092,65,50,25,"1.4-3.4",3.09,null,"Cera1","Non pieno. Iniezione liquida. Per parti sottili. Ottimo in applicazioni che richiedono anime. Ottima per oggetti che richiedono un’elevatissimarifinitura superficiale."]
["Cera 2 :liquida",0.97,0.092,67,50,25,"1.4-3.4",2.87,null,"Cera 2","Non pieno. Liquido, in pasta o iniezione solida. Per parti sottili. Bassa fragilità. ottima dove il modello necessita di lavorazioni meccaniche. Comunemente  usata per applicazioni commerciali."]
["In pasta",0.97,0.092,60,48,25,"1.4-3.4",2.87,null,"Cera3","Pieno. Iniezione liquida. Ottima per modelli con anime fragili. Si usa in modelli con sezioni sottili o spesse. Ottima per oggetti che richiedono un’elevatissima rifinitura superficiale."]
["Solida",0.97,0.092,49,50,25,"2.7 min",2.87,null,"Cera 4","Pieno. Liquido , in pasta, o iniezione solida. Per parti con grosse sezioni oppure  pareti sia grosse che sottili. Comunemente usata per le applicazioni commerciali."]
["Cera 3: liquida",1,0.092,68,50,25,"1.4-3.4",3.17,null,"Cera 5","Non pieno. Iniezione liquida, cera per gioielleria. Superiore finitura superficiale. Molto flessibile. Facile da riparare. "]
["Cera 4: liquida",1.13,0.092,64,50,25,"1.4-3.4",2.45]
["In pasta",1.13,0.092,58,50,25,"1.4-3.4",2.45]
["Solida",1.13,0.092,51,50,25,"2.7 min",2.45]
["Cera 5: liquida",1,0.092,64,50,25,"1.4-3.4",4.74]
[]
[]
["Materiale anima","Densità [g/cm3]","Diffusività termica\n[mm2/s]","Temperatura\nDi iniezione\n[°C]","Temperatura\nDi espulsione\n[°C]","Temperatura \nStampo\n[°C]","Pressione Di iniezione [MN/m2]","Costo\n[$/kg]",null,"Materiale","Descrizione"]
["solubile: liquida",1,0.092,67,50,25,"1.4-3.4",3.66,null,"Cera solubile","Per iniezione liquida o solida. Sciolta fuori dal grappoli prima del bagno ceramico"]
["solida",1,0.092,52,51,25,"2.7 min",3.66,null,"Ceramica silice","Fusione basata su silice. Per molte applicazioni. La silice può essere espulsa dal getto.\nSi adopera quando si usa il polietilene o cera per l’iniezione."]
["ceramica silice",1.6,{"v":0.11,"d":"0.110"},232,52,27,140,1]
[]
["Costo dei modelli"]
[]
["Densità modello o anima","costo dei materiali","volume dello stampo","ritiro del materiale di getto","costo modelli/anime",{"$nulls":4},"metallo o lega","ritiro %","metallo o lega","ritiro %"]
["[g/cm3]","[$/kg]","[cm3]",null,"[$]",{"$nulls":4},"leghe di alluminio",3,"magnesio bronzo",6]
[" ","  "," "," ",0,{"$nulls":4},"alluminio bronzo",6,"rame nichel",6]
[{"$nulls":9},"ottone giallo",4,"nichel",6]
[{"$nulls":9},"ghisa grigia",3,"bronzo fosforo",4]
[{"$nulls":9},"ghisa bianca",6,"acciaio al carbonio",5]
[{"$nulls":9},"stagno bronzo",5,"acciaio al cromo",6]
[{"$nulls":9},"lead",8,"acciaio al magnesio",8]
[{"$nulls":9},"magnesio",6,"stagno",6]
[{"$nulls":9},"leghe al magnesio (25%)",5,"zinco",8]
["Determinazione grandezza della macchina"]
[]
["Area totale da riempire"]
["Numero modelli/cavità per stampo","Area per una parte","proporzione del canale di colata","Area da riempire",{"$nulls":5},"forza di bloccaggio\n[KN]","volume  da iniettare [Cm3]","velocità\n di apertura\n[cm/s]","velocità\n di chiusura\n[cm/s]","massima\n apertura morsa\n[cm]","massima\nportata\n[cm3/s]"]
[" ","[cm2]",null,"[cm2]",{"$nulls":5},107,1885,2.54,2.54,38.1,82]
[{"$nulls":3},0,{"$nulls":5},311,1885,2.54,2.54,2.12569444444444,82]
["Forza di serraggio macchina",{"$nulls":8},445,1885,2.54,2.54,2.12569444444444,82]
["Area totale da riempire","Pressione","Forza",{"$nulls":6},890,18275,3.18,3.18,35.9625,82]
["[cm2]","[MN/m2]","[N]",{"$nulls":6},1334,18375,2.54,2.54,57.1291666666667,82]
[null,null,0,{"$nulls":6},2670,37697,2.54,2.54,35.9625,82]
[]
["Tempo di riempimento"]
[]
["Volume di riempimento","max Flusso di iniezione","Tempo di riempimento"]
["[cm3]","[cm3/s]","[s]"]
[" ","  ",{"$error":"#DIV/0!"}]
[]
["Tempo di raffreddamento"]
[]
["Caratteristiche geometriche","Spessore max","Temp. Di iniezione","Temp. Stampo consigliata","Temp. Raccomandata espulsione modello","Diffusività termica","Lungh. Sezione","Largh. Sezione","Diametro max"]
[null,"[mm]","[°C]","[°C]","[°C]","[mm3/s]","[mm]","[mm]","[mm]"]
[]
["pareti sottili",{"$error":"#DIV/0!"}]
["pareti spesse",{"$error":"#DIV/0!"}]
["sezioni cilindriche L/D>1",{"$error":"#DIV/0!"}]
[]
["Tempo di espulsione e risistemazione"]
[]
["fattore gioco modello","profondità modello","gioco manuale","vel. Chiusura pressa","vel. Apertura pressa","num. Anime inserite nello stampo","num. Cavità per stampo","num. Espulsori per modello","num. Di leve per modello","num. Di accessori di svitamento per modello"]
["[cm]","[cm] ","[cm]","[cm/s]","[cm/s]"]
[null,null,10]
[]
["stampo semiautomatico",null,"            stampo manuale"]
["tempo espulsione","tempo espulsione e risistemazione","tempo espulsione","tempo espulsione e risistemazione"]
["[s]","[s]","[s]","[s]"]
[{"$error":"#NUM!"},{"$error":"#NUM!"},{"$error":"#NUM!"},{"$error":"#NUM!"}]
[]
["Tempo totale di ciclo"]
[{"$error":"#NUM!"}]
[]
["costo creazione modello e anima",{"$nulls":4},"macchina per iniezione cera",{"$nulls":4},"macchina per iniezione ad alta pressione ceramica"]
["quota macchina/operatore","costo modello e anima",{"$nulls":3},"forza di\nserraggio\n[KN]","costo della\nmacchina\n[$]","quota combinata\nmacchina.operatore\n[$/ora]","Costo peratore\n[$/ora]",null,"forza di\nserraggio\n[KN]","costo della\nmacchina\n[$]","quota combinata\nmacchina.operatore\n[$/ora]","Costo peratore\n[$/ora]"]
["[$/ora]","[$]",{"$nulls":3},107,31000,30,11.5,null,667,90000,39,11.5]
[null,{"$error":"#NUM!"},{"$nulls":3},311,43000,31,11.5,null,1423,160000,49,11.5]
[{"$nulls":5},445,51000,33,11.5]
[{"$nulls":5},890,83000,38,11.5]
[{"$nulls":5},1334,143000,47,11.5]
[{"$nulls":5},2670,220000,58,11.5]
["costo stampi  modello e anima"]
["costo dei piatti contenenti le anime","costo degli espulsori","costo stampo grezzo",null,null,"*nota: per stampi manuali costo espulsori=0"]
["[$]","[$]","[$]"]
[0,366,366]
[]
["area proiettata stampo grezzo","spes. combinato anime/cavità","num. Anime e cavità","profondità del pezzo","num. Dei giochi richiesti","gioco minimo",null,null,"gioco minimo"]
["[cm2]","[cm]",null,"[cm]",null,"[cm]",null,null,"stampaggio manuale",2.5]
[0,{"$nulls":3},2," ",null,null,"stampaggio semiautomatico",7.5]
[]
["spessore totale"]
["spessore estrattori","spessore totale grezzo",{"$nulls":3},"*nota: per stampi manuali spessore espulsori=0"]
["[cm]","[cm]"]
[10,10]
[]
["costo stampo base"]
["[$]"]
[402.6]
[]
["costo costruzione stampo"]
[]
["Num. Componenti pezzo","ore di lavorazione necessarie per creare la sagoma",null,"area totale stampo","volume pezzo"]
[null,"[ore]",null,"[cm2]","[Cm2]"]
[null,0,null,0,5]
[]
[]
["tempo fori per l'espulsione","tempo sup stampo in Al","fattore di correzione","tempo totale costruzione stampo","quota di costruzione stampo","costo lavoraz/costruz stampo"]
["[s]","[s]",null,"[s]","[$/ora]","[$]"]
[0,0,null,{"$error":"#VALUE!"},null,{"$error":"#VALUE!"}]
[]
["costo finale dello stampo","costo espulsori"]
["[$]","[$]"]
[{"$error":"#VALUE!"}]
[]
["COSTO DEL MODELLO E DI ASSEMBLAMENTO DEL GRAPPOLO"]
[]
["quota operatore","tempo di preparazione assemblaggio","numero di parti","costo apparecchiatura per assemblaggio","num. Di produzione totale","tempo necessario assemblaggio","num. Pezzi dello stampo da assemblare","costo assemblamento",null," "]
["[$/ora]","[ore]  ",null,"[$]",null,"[s]",null,"[$]",null," "]
[{"$nulls":5},-15,null,{"$error":"#DIV/0!"}]
[]
[null,"tempo impostare assemblaggio grappolo","tempo assemblaggio grappolo","num. Parti del grappolo","costo totale assemblaggio del grappolo"]
[null,"[ore]  ",null,null,"[$]"]
[null,null,30,null,1.5]
[]
["stima numero di parti del grappolo"]
["peso del metallo versato","peso del guscio dello stampo secco","peso della parte","parti del grappolo"]
["[kg]","[kg]","[kg]"]
[0.5889160352841815,1.2533431308914875,16,0.4006569113875125]
[]
["costo totale per un singolo modello"]
[]
["costo lav. Singolo modello","costo cera singolo modello ","quota scarto singolo modello","quota operatore macchina","tempo preparazione stampo","grandezza del gruppo","costo stampo singolo modello","produzione totale","costo totale per un solo modello",{"$nulls":3},"tempo di preparazione","s",null,"quota scarto singolo modello","%"]
["[$]","[$]","[%]","[$/ora]","[s]",null,"[$]",null,"[$]",{"$nulls":3},"stampo semi automatico",15,null,"stampo ",5]
[{"$nulls":8},{"$error":"#DIV/0!"},{"$nulls":3},"stampo manuale ",5,null,"anima",8]
[]
["costo materiale del guscio"]
[]
["num. Parti per grappolo","peso della singola parte","peso del guscio","prezzo materiale guscio","costo materiale guscio"]
[null,"[kg]","[kg]","[$/kg]"]
[null,null,0,1,0]
[]
["costo rivestimento del grappolo"]
[]
["quota macchina/operatore","tempo di applicazione del primer","tempo di applicazione di ciascun rivestimento","numero di rivestimenti","costo rivestimento",{"$nulls":3},"costo totale del guscio"]
["[$/ora]","[s]","[s]",null,"[$]",{"$nulls":3},0.8086111111111111]
[null,20,25,2,0]
[]
["costo rivestimento aggiuntivo"]
[]
["numero rivestimenti di sostegno","quota macchina/operatore","tempo applicazione rivestimento","Costo rivestimento di sostegno"]
[null,"[$/ora]","[s]","[$]"]
[1,35.5,10,0.09861111111111111]
[]
["costo espulsione cera"]
[]
["tempo scarico","quota macchina/operatore","costo grappolo","costo macchina"]
["[s]","[$/ora]","[$]","[$/ora]"]
[8,23,0.05,1.52]
[]
["costo grappolo per 15 min di ciclo",null,0.04,"[$]"]
["energia consumata per grappolo",null,0.06,"[$]"]
[]
["costo sinterizzazione"]
[]
["costo fornace","tempo carico/scarico grappolo","costo fornace"]
["[$]","[s]","[$]"]
[0.15,4,0.03]
[]
["manodopera,macchina ed energia elettrica ",null,0.61,"[$]"]
[]
["costo fusione del metallo"]
["costo energia elettrica","energia minima per sciogliere il metallo","efficienza forno ad induzione","costo fusione",null,"gruppi di materiale","approssimata\nefficienza del forno\n"]
["[$/kWh]","[kWh/kg]",null,"[$/kg]",null,"ferrosi",0.8]
[0.035,null,null,{"$error":"#DIV/0!"},null,"alluminio",0.6000000000000001]
[{"$nulls":5},"nonferrosi",0.7]
["costo apparecchiatura"]
["grandezza della fornace","costo apparecchiatura"]
["[kg]","[$]"]
[1,0,{"$nulls":3},"metallo","temperatura\nfinale\n[°C]","energia\nrichiesta\n[kWh/kg]",null,"grandezza\nforno\n(kg di ferro)","costo di\nacquisto e\ninstallazione\ndel forno\n($)","quota di macchina\ncompreso il\nricarico\n($/h)","tempo di\nciclo\n(ore)","costo di\nmacchina\nper ciclo\n($/h)","costo di\nmacchina\nper Kg di ferro\n($)"]
[{"$nulls":5},"bronzo alluminio",1200,0.23700000000000002,null,2000,250000,38,1.6,61,0.031]
[{"$nulls":5},"lega di alluminio",750,0.326,null,1000,200000,30,1.4,51,0.041]
["costo del forno per chilogrammo di ferro","densità del ferro","densità della lega","costo macchina per una lega particolare",null,"alluminio puro",750,0.326,null,500,150000,23,1.2,28,0.056]
["[$]","[kg/mc]",null,"[$]",null,"ottone (58% rame)",1030,0.17300000000000001,null,250,100000,15,1.2,18,0.07200000000000001]
[null,7.8,null,{"$error":"#DIV/0!"},null,"ottone (63% rame)",1030,0.177,null,150,64000,10,1.1,11,0.073]
[{"$nulls":5},"ottone (73% rame)",1080,0.183]
[{"$nulls":5},"ottone (85% rame)",1120,0.17]
[{"$nulls":5},"ottone (90% rame)",1140,0.194]
["costo del metallo liquido pronto per essere colato",{"$nulls":4},"bronzo",1100,0.185,null,"grandezza\nforno\n(kg di ferro)","costo del lavoro\nper ciclo di fusione\n($)","costo del lavoro\nper Kg di ferro\n($)"]
[{"$nulls":5},"rame puro",1200,0.20400000000000001,null,2000,34,0.017]
["costo energia per kg di metallo fuso","costo della fornace","costo della manodopera","costo del metallo grezzo","costo metallo fuso","oro puro",1150,0.066,null,1000,21,0.021]
["[$/kg]","[$/kg]","[$/kg]","[$/kg]","[$/kg]","ghisa grigia",1500,0.39,null,500,15,0.03]
[null,null,0.048,null,0.048,"ferro puro",1600,0.391,null,250,12,0.048]
["costo colata",{"$nulls":4},"lead puro",450,0.023,null,150,11,0.07]
["[$/ora]",{"$nulls":4},"magnesio puro",700,0.332]
[0.07200000000000001,{"$nulls":4},"ghisa nera",1550,0.395]
[{"$nulls":5},"ghisa grigia",1550,0.405]
[{"$nulls":5},"Cu 70%-Mn 30%",1030,0.193]
[{"$nulls":5},"nichel puro",1600,0.341]
[{"$nulls":5},"argento puro",1050,0.107]
[{"$nulls":5},"ghisa sferoidale",1550,0.4]
[{"$nulls":5},"acciaio",1600,0.393]
[{"$nulls":5},"acciaio inossidabile",1650,0.405]
[{"$nulls":5},"zinco puro",500,0.093]
[{"$nulls":5},"stagno puro",400,0.037]
["costo finale del materiale"]
[]
["costo del metallo liquido","costo colata","costo scarto","proporzione metalli perso","rendimento del getto","numero di parti del grappolo","peso della singola parte","peso del materiale versato"]
["[$/kg]","[$/kg]","[$/kg]",{"$nulls":3},"[kg]","[kg]"]
[{"$nulls":4},{"$error":"#DIV/0!"}]
[]
["costo del materiale"]
["[$/kg]"]
[{"$error":"#DIV/0!"}]
[]
["rottura del guscio"]
[]
["costo operatore per grappolo per ciclo di rottura","costo adeguamento macchina","num. Parti per grappolo","num. Parti per gruppo di produzione","tempo macchina per rompere il guscio","costo operatore per la rottura del guscio","tempo di preparazione martello pneumatico","costo per grappolo per una rottura pneumatica","costo pulizia"]
[null,"[$]",null,null,"[s]","[$/kg]","[s]","[$]","[$]"]
[0.09,2.08,{"$nulls":5},{"$error":"#DIV/0!"},0.07]
[]
["costo del taglio del grappolo"]
[]
["costo totale del taglio del grappolo","costo manodopera ","costo utensile","costo settaggio macchina","num. Parti del grappolo","num. Parti per gruppo","tempo del ciclo","costo manodopera orario","tempo operazioni di taglio","tempo carico grappolo","tempo taglio canale di colata","tempo per riposizionare il grappolo","num. Di canali di colata per grappolo","tempo per tagliare le materozze","tempo per riposizionare il grappolo","num. Di tagli supplementari ","rapporto di taglio","spessore colata"]
["[$]","[$]","[$]","[$]",null,null,"[s]","[$/ora]","[s]","[s]","[s]","[s]",null,"[s]","[s]",null,"[cm^2/s]","[cm]"]
[{"$error":"#DIV/0!"},{"$error":"#DIV/0!"},null,0,null,null,{"$error":"#DIV/0!"},{"$nulls":3},{"$error":"#DIV/0!"},2,{"$nulls":4},0.2]
[]
["numero tagli supplementari"]
[6,"  ","* se W>7 altrimenti =1"]

{"sheet":"Colata Continua","index":3,"n_rows":26,"n_cols":9,"rows_kept":26,"flags":["formulas_cached_only"]}
["Produttività"]
[]
["Semispessore del semiprodotto","Densità del materiale","Larghezza del semiprodotto","Velocità di estrazione","Produttività"]
["mm","kg/mm^3","mm","mm/min","kg/min"]
[{"$nulls":4},0]
[]
["Capacità produttiva"]
[{"$nulls":4}," ",{"$nulls":3},"la scelta del k viene fatta con il grafico seguente:"]
["tempo","k ","spessore della pelle"]
["min",null,"mm"]
[null,null,0]
[]
["tempo ","velocità","lunghezza del cuore del liquido"]
["min","m/min","m "]
[null,null,0]
[]
["Quantità di calore da sottrarre"]
[]
["peso di metallo","calore latente di fusione dell'acciaio","calore specifico dell'acciaio liquido","temperatura iniziale dell'acciaio","temperatura di solidificazione dell'acciaio"]
["kg",null,null,"°C","°C"]
[]
[]
["Velocità equivalente di colaggio"]
[]
["coefficiente di equivalenza","perimetro","sezione","velocità di colaggio equivalente"]
[null,"cm","Cm^2","cm/s"]